## Titutlní list
Příloha č. 1
Příloha obsahuje reometrická data roztoků koncentrační řady a roztoků použitých k měření pádových rychlostí.
Seznam listů s naměřenými daty |  |  |  |  | Typ vzorku:
Číslo měření | Název listu |  |  |  | ZR | Zkušební roztok (roztok koncentrační řady)
| Datum měření | Konc. CMC [%] | Typ vzorku | Pořadí v případě opakování měření ve stejný den nebo teplota měření, pokud je odlišná od ostatních | MN | Roztok použitý k měření pádových rychlostí, vzorek odebraný v průběhu přípravy z míchané nádoby
1 | 2024-02-16 | 0.25 | ZR |  | K | Roztok použitý k měření pádových rychlostí, vzorek odebraný z kolony
2 | 2024-02-16 | 2 | ZR
3 | 2024-02-21 | 0.5 | ZR
4 | 2024-02-21 | 1.5 | ZR |  |  | Teplota měření zkušebních roztoků (roztoky koncentrační řady) = 23,6±1 °C
5 | 2024-02-22 | 1 | ZR |  |  | Teplota měření roztoků použitých k měření pádových rychlostí = 23±0,1 °C
6 | 2024-02-26 | 0.5 | ZR
7 | 2024-02-26 | 1 | ZR
8 | 2024-02-26 | 1.5 | ZR |  |  | τ in Pa | Tečné napětí
9 | 2024-02-27 | 0.5 | ZR | 1 |  | η in Pas | Zdánlivá viskozita
10 | 2024-02-27 | 0.5 | ZR | 2 |  | T in °C | Teplota měření
11 | 2024-02-27 | 1 | ZR |  |  | t in s | Čas
12 | 2024-02-27 | 1.5 | ZR |  |  | t_seg in s | Čas segmentu měření
13 | 2024-02-27 | 2 | ZR |  |  | ɣ̇ in 1/s | Zobecněná rychlost deformace
14 | 2024-03-13 | 1.25 | MN
15 | 2024-03-14 | 1.25 | MN | 1 |  | Pozn. čas segmentu představuje dobu, po kterou probíhala daná část měření.
16 | 2024-03-14 | 1.25 | MN | 2
17 | 2024-03-19 | 1.25 | K
18 | 2024-03-20 | 1.25 | K | 22 °C
19 | 2024-03-20 | 1.25 | K
20 | 2024-03-20 | 1.25 | K | 24 °C
21 | 2024-03-21 | 1.25 | K
22 | 2024-03-25 | 1.25 | K
23 | 2024-04-02 | 1.07 | K
24 | 2024-04-02 | 1.25 | K
25 | 2024-04-08 | 1.07 | K
26 | 2024-04-08 | 1.25 | K

## 16.2._0,25%_ZR
| τ in Pa | η in Pas | T in °C | t in s | t_seg in s | ɣ̇ in 1/s
1¦1 | 0.01343 | 0.2685 | 22.82 | 7.313 | 6 | 0.05003
1¦2 | 0.02174 | 0.4355 | 22.89 | 13.31 | 12 | 0.04992
1¦3 | 0.02641 | 0.5282 | 22.94 | 19.31 | 18 | 0.04999
1¦4 | 0.03022 | 0.6038 | 23.01 | 25.31 | 24 | 0.05004
1¦5 | 0.0315 | 0.6308 | 23.06 | 31.31 | 30 | 0.04993
1¦6 | 0.02964 | 0.5928 | 23.13 | 37.31 | 36 | 0.05
1¦7 | 0.02979 | 0.595 | 23.16 | 43.31 | 42 | 0.05006
1¦8 | 0.02966 | 0.5939 | 23.23 | 49.31 | 48 | 0.04994
1¦9 | 0.0284 | 0.568 | 23.26 | 55.31 | 54 | 0.05001
1¦10 | 0.02762 | 0.552 | 23.33 | 61.31 | 60 | 0.05004
1¦11 | 0.02823 | 0.5653 | 23.36 | 67.31 | 66 | 0.04994
1¦12 | 0.02759 | 0.5518 | 23.39 | 73.31 | 72 | 0.04999
1¦13 | 0.0282 | 0.5635 | 23.43 | 79.31 | 78 | 0.05005
1¦14 | 0.02843 | 0.5694 | 23.46 | 85.31 | 84 | 0.04994
1¦15 | 0.02771 | 0.5542 | 23.48 | 91.31 | 90 | 0.05
1¦16 | 0.02927 | 0.585 | 23.5 | 97.31 | 96 | 0.05004
1¦17 | 0.03035 | 0.6077 | 23.53 | 103.3 | 102 | 0.04994
1¦18 | 0.02951 | 0.5902 | 23.54 | 109.3 | 108 | 0.05
1¦19 | 0.03122 | 0.6239 | 23.57 | 115.3 | 114 | 0.05005
1¦20 | 0.03111 | 0.6229 | 23.62 | 121.3 | 120 | 0.04995
1¦21 | 0.03097 | 0.6195 | 23.64 | 127.3 | 126 | 0.04999
1¦22 | 0.03122 | 0.6237 | 23.65 | 133.3 | 132 | 0.05006
1¦23 | 0.02989 | 0.5985 | 23.64 | 139.3 | 138 | 0.04995
1¦24 | 0.02738 | 0.5476 | 23.66 | 145.3 | 144 | 0.05
1¦25 | 0.02816 | 0.5626 | 23.67 | 151.3 | 150 | 0.05005
1¦26 | 0.02926 | 0.5859 | 23.67 | 157.3 | 156 | 0.04994
1¦27 | 0.02907 | 0.5816 | 23.68 | 163.3 | 162 | 0.04999
1¦28 | 0.029 | 0.5794 | 23.66 | 169.3 | 168 | 0.05005
1¦29 | 0.03047 | 0.6099 | 23.67 | 175.3 | 174 | 0.04996
1¦30 | 0.02937 | 0.5877 | 23.66 | 181.3 | 180 | 0.04998
1¦31 | 0.03031 | 0.6057 | 23.65 | 187.3 | 186 | 0.05005
1¦32 | 0.03094 | 0.6194 | 23.66 | 193.3 | 192 | 0.04995
1¦33 | 0.03038 | 0.6081 | 23.66 | 199.3 | 198 | 0.04997
1¦34 | 0.03062 | 0.6119 | 23.66 | 205.3 | 204 | 0.05005
1¦35 | 0.03121 | 0.6248 | 23.65 | 211.3 | 210 | 0.04995
1¦36 | 0.03052 | 0.6109 | 23.66 | 217.3 | 216 | 0.04995
1¦37 | 0.03181 | 0.6357 | 23.65 | 223.3 | 222 | 0.05005
1¦38 | 0.03213 | 0.6432 | 23.65 | 229.3 | 228 | 0.04995
1¦39 | 0.032 | 0.6403 | 23.66 | 235.3 | 234 | 0.04999
1¦40 | 0.03131 | 0.6256 | 23.66 | 241.3 | 240 | 0.05005
1¦41 | 0.03216 | 0.6437 | 23.67 | 247.3 | 246 | 0.04996
1¦42 | 0.0312 | 0.6242 | 23.65 | 253.3 | 252 | 0.04999
1¦43 | 0.03176 | 0.6345 | 23.66 | 259.3 | 258 | 0.05005
1¦44 | 0.03191 | 0.6387 | 23.66 | 265.3 | 264 | 0.04996
1¦45 | 0.0312 | 0.6244 | 23.66 | 271.3 | 270 | 0.04997
1¦46 | 0.03036 | 0.6067 | 23.66 | 277.3 | 276 | 0.05005
1¦47 | 0.03069 | 0.6144 | 23.66 | 283.3 | 282 | 0.04996
1¦48 | 0.02998 | 0.6 | 23.68 | 289.3 | 288 | 0.04997
1¦49 | 0.03017 | 0.6028 | 23.67 | 295.3 | 294 | 0.05005
1¦50 | 0.03056 | 0.6117 | 23.67 | 301.3 | 300 | 0.04996
1¦51 | 0.02993 | 0.599 | 23.67 | 307.3 | 306 | 0.04996
1¦52 | 0.02911 | 0.5815 | 23.67 | 313.3 | 312 | 0.05005
1¦53 | 0.03035 | 0.6076 | 23.67 | 319.3 | 318 | 0.04995
1¦54 | 0.02944 | 0.589 | 23.67 | 325.3 | 324 | 0.04998
1¦55 | 0.03028 | 0.605 | 23.68 | 331.3 | 330 | 0.05005
1¦56 | 0.03064 | 0.6133 | 23.67 | 337.3 | 336 | 0.04996
1¦57 | 0.02935 | 0.5874 | 23.67 | 343.3 | 342 | 0.04997
1¦58 | 0.029 | 0.5794 | 23.69 | 349.3 | 348 | 0.05006
1¦59 | 0.02897 | 0.5797 | 23.68 | 355.3 | 354 | 0.04996
1¦60 | 0.02782 | 0.5568 | 23.71 | 361.3 | 360 | 0.04996
1¦61 | 0.02682 | 0.536 | 23.68 | 367.3 | 366 | 0.05004
1¦62 | 0.02758 | 0.5519 | 23.67 | 373.3 | 372 | 0.04997
1¦63 | 0.02672 | 0.5349 | 23.68 | 379.3 | 378 | 0.04996
1¦64 | 0.02686 | 0.5368 | 23.67 | 385.3 | 384 | 0.05005
1¦65 | 0.02702 | 0.5407 | 23.69 | 391.3 | 390 | 0.04996
1¦66 | 0.02663 | 0.533 | 23.68 | 397.3 | 396 | 0.04996
1¦67 | 0.02661 | 0.5318 | 23.68 | 403.3 | 402 | 0.05004
1¦68 | 0.02707 | 0.5417 | 23.69 | 409.3 | 408 | 0.04997
1¦69 | 0.02689 | 0.5382 | 23.68 | 415.3 | 414 | 0.04997
1¦70 | 0.02763 | 0.5521 | 23.68 | 421.3 | 420 | 0.05005
1¦71 | 0.02762 | 0.5528 | 23.68 | 427.3 | 426 | 0.04997
1¦72 | 0.02682 | 0.5367 | 23.69 | 433.3 | 432 | 0.04996
1¦73 | 0.02658 | 0.5311 | 23.68 | 439.3 | 438 | 0.05005
1¦74 | 0.02739 | 0.5482 | 23.68 | 445.3 | 444 | 0.04997
1¦75 | 0.02699 | 0.5403 | 23.68 | 451.3 | 450 | 0.04996
1¦76 | 0.02731 | 0.5458 | 23.67 | 457.3 | 456 | 0.05005
1¦77 | 0.02783 | 0.5568 | 23.66 | 463.3 | 462 | 0.04998
1¦78 | 0.02765 | 0.5535 | 23.65 | 469.3 | 468 | 0.04996
1¦79 | 0.02732 | 0.546 | 23.64 | 475.3 | 474 | 0.05005
1¦80 | 0.02758 | 0.5518 | 23.64 | 481.3 | 480 | 0.04998
1¦81 | 0.02712 | 0.5429 | 23.63 | 487.3 | 486 | 0.04996
1¦82 | 0.0269 | 0.5375 | 23.62 | 493.3 | 492 | 0.05004
1¦83 | 0.02767 | 0.5537 | 23.61 | 499.3 | 498 | 0.04997
1¦84 | 0.02777 | 0.5558 | 23.61 | 505.3 | 504 | 0.04995
1¦85 | 0.02757 | 0.5509 | 23.62 | 511.3 | 510 | 0.05004
1¦86 | 0.0279 | 0.5582 | 23.59 | 517.3 | 516 | 0.04998
1¦87 | 0.02794 | 0.5593 | 23.57 | 523.3 | 522 | 0.04996
1¦88 | 0.02802 | 0.5599 | 23.56 | 529.3 | 528 | 0.05004
1¦89 | 0.02771 | 0.5543 | 23.57 | 535.3 | 534 | 0.04999
1¦90 | 0.02757 | 0.5519 | 23.57 | 541.3 | 540 | 0.04996
1¦91 | 0.02765 | 0.5526 | 23.56 | 547.3 | 546 | 0.05003
1¦92 | 0.02823 | 0.5648 | 23.56 | 553.3 | 552 | 0.04998
1¦93 | 0.02767 | 0.554 | 23.55 | 559.3 | 558 | 0.04995
1¦94 | 0.02776 | 0.5548 | 23.57 | 565.3 | 564 | 0.05003
1¦95 | 0.02834 | 0.567 | 23.55 | 571.3 | 570 | 0.04998
1¦96 | 0.02819 | 0.5644 | 23.54 | 577.3 | 576 | 0.04995
1¦97 | 0.02762 | 0.5521 | 23.54 | 583.3 | 582 | 0.05003
1¦98 | 0.0283 | 0.5661 | 23.53 | 589.3 | 588 | 0.04998
1¦99 | 0.02808 | 0.5621 | 23.51 | 595.3 | 594 | 0.04996
1¦100 | 0.02752 | 0.5499 | 23.53 | 601.3 | 600 | 0.05005
2¦1 | 0.02469 | 2.469 | 23.54 | 634.6 | 33.01 | 0.01
2¦2 | 0.02606 | 1.897 | 23.54 | 667.8 | 66.16 | 0.01374
2¦3 | 0.02675 | 1.417 | 23.55 | 700.8 | 99.17 | 0.01887
2¦4 | 0.02781 | 1.072 | 23.56 | 733.9 | 132.3 | 0.02593
2¦5 | 0.02836 | 0.7961 | 23.57 | 767.1 | 165.4 | 0.03562
2¦6 | 0.02988 | 0.6105 | 23.58 | 800.1 | 198.4 | 0.04894
2¦7 | 0.03159 | 0.4698 | 23.59 | 833.1 | 231.4 | 0.06723
2¦8 | 0.03349 | 0.3625 | 23.61 | 866.2 | 264.5 | 0.09237
2¦9 | 0.03612 | 0.2846 | 23.62 | 899.3 | 297.7 | 0.1269
2¦10 | 0.03885 | 0.2228 | 23.63 | 932.3 | 330.7 | 0.1743
2¦11 | 0.04309 | 0.1799 | 23.65 | 965.5 | 363.9 | 0.2395
2¦12 | 0.04758 | 0.1446 | 23.66 | 998.5 | 396.9 | 0.329
2¦13 | 0.05187 | 0.1148 | 23.68 | 1032 | 429.9 | 0.452
2¦14 | 0.05453 | 0.0878 | 23.67 | 1065 | 462.9 | 0.621
2¦15 | 0.05489 | 0.06434 | 23.7 | 1098 | 496.1 | 0.8532
2¦16 | 0.06447 | 0.055 | 23.69 | 1131 | 529.2 | 1.172
2¦17 | 0.0734 | 0.04558 | 23.69 | 1164 | 562.3 | 1.61
2¦18 | 0.08945 | 0.04044 | 23.72 | 1197 | 595.4 | 2.212
2¦19 | 0.1166 | 0.03836 | 23.75 | 1230 | 628.4 | 3.039
2¦20 | 0.1367 | 0.03274 | 23.89 | 1263 | 661.4 | 4.175
2¦21 | 0.1694 | 0.02953 | 24.18 | 1296 | 694.4 | 5.736
2¦22 | 0.2141 | 0.02717 | 24.65 | 1329 | 727.4 | 7.88
2¦23 | 0.2752 | 0.02542 | 24.97 | 1362 | 760.5 | 10.83
2¦24 | 0.364 | 0.02447 | 24.17 | 1395 | 793.7 | 14.87
2¦25 | 0.4926 | 0.02411 | 22.54 | 1428 | 826.7 | 20.43
2¦26 | 0.6698 | 0.02386 | 22.08 | 1461 | 859.7 | 28.07
2¦27 | 0.8797 | 0.02281 | 22.45 | 1495 | 892.9 | 38.57
2¦28 | 1.139 | 0.0215 | 22.87 | 1528 | 925.9 | 52.98
2¦29 | 1.463 | 0.0201 | 23.2 | 1561 | 959.1 | 72.79
2¦30 | 1.873 | 0.01873 | 23.45 | 1594 | 992.1 | 100
3¦1 | 1.868 | 0.01868 | 23.59 | 1627 | 33.01 | 100
3¦2 | 1.45 | 0.01992 | 23.68 | 1660 | 66.01 | 72.79
3¦3 | 1.122 | 0.02118 | 23.66 | 1693 | 99.12 | 52.98
3¦4 | 0.8679 | 0.0225 | 23.66 | 1726 | 132.1 | 38.57
3¦5 | 0.669 | 0.02383 | 23.68 | 1759 | 165.3 | 28.07
3¦6 | 0.5149 | 0.0252 | 23.7 | 1792 | 198.3 | 20.43
3¦7 | 0.3987 | 0.02681 | 23.72 | 1825 | 231.3 | 14.87
3¦8 | 0.3066 | 0.02832 | 23.72 | 1858 | 264.3 | 10.83
3¦9 | 0.2319 | 0.02943 | 23.72 | 1891 | 297.5 | 7.88
3¦10 | 0.1784 | 0.03111 | 23.68 | 1925 | 330.7 | 5.736
3¦11 | 0.1345 | 0.03221 | 23.64 | 1958 | 363.8 | 4.175
3¦12 | 0.1086 | 0.03572 | 23.58 | 1991 | 397 | 3.039
3¦13 | 0.07956 | 0.03596 | 23.54 | 2024 | 430 | 2.212
3¦14 | 0.0656 | 0.04074 | 23.54 | 2057 | 463.2 | 1.61
3¦15 | 0.0557 | 0.04752 | 23.53 | 2090 | 496.2 | 1.172
3¦16 | 0.0413 | 0.04841 | 23.54 | 2123 | 529.2 | 0.8532
3¦17 | 0.03237 | 0.05213 | 23.54 | 2156 | 562.2 | 0.621
3¦18 | 0.02499 | 0.05528 | 23.55 | 2189 | 595.3 | 0.452
3¦19 | 0.02013 | 0.06118 | 23.56 | 2223 | 628.6 | 0.329
3¦20 | 0.01569 | 0.06553 | 23.59 | 2256 | 661.7 | 0.2395
3¦21 | 0.01314 | 0.07539 | 23.6 | 2289 | 695 | 0.1743
3¦22 | 0.01092 | 0.08605 | 23.63 | 2322 | 728 | 0.1269
3¦23 | 0.009234 | 0.09997 | 23.64 | 2355 | 761.2 | 0.09237
3¦24 | 0.008106 | 0.1206 | 23.66 | 2388 | 794.4 | 0.06723
3¦25 | 0.007231 | 0.1478 | 23.68 | 2421 | 827.4 | 0.04894
3¦26 | 0.006419 | 0.1802 | 23.69 | 2454 | 860.4 | 0.03562
3¦27 | 0.005832 | 0.2249 | 23.68 | 2487 | 893.4 | 0.02593
3¦28 | 0.005463 | 0.2895 | 23.66 | 2520 | 926.4 | 0.01887
3¦29 | 0.005145 | 0.3745 | 23.66 | 2553 | 959.4 | 0.01374
3¦30 | 0.004883 | 0.4884 | 23.65 | 2586 | 992.5 | 0.009999

## 16.2._2%_ZR
| τ in Pa | η in Pas | T in °C | t in s | t_seg in s | ɣ̇ in 1/s | ----
1¦1 | 1.482 | 30.22 | 23.04 | 7.387 | 6 | 0.04905
1¦2 | 1.823 | 36.71 | 23.1 | 13.39 | 12 | 0.04967
1¦3 | 2.026 | 40.81 | 23.16 | 19.39 | 18 | 0.04965
1¦4 | 2.164 | 43.47 | 23.22 | 25.39 | 24 | 0.04978
1¦5 | 2.264 | 45.41 | 23.27 | 31.39 | 30 | 0.04986
1¦6 | 2.339 | 46.9 | 23.31 | 37.39 | 36 | 0.04987
1¦7 | 2.398 | 48 | 23.36 | 43.39 | 42 | 0.04996
1¦8 | 2.444 | 49.04 | 23.4 | 49.39 | 48 | 0.04985
1¦9 | 2.48 | 49.69 | 23.45 | 55.39 | 54 | 0.04992
1¦10 | 2.511 | 50.18 | 23.48 | 61.39 | 60 | 0.05003
1¦11 | 2.538 | 50.9 | 23.51 | 67.39 | 66 | 0.04986
1¦12 | 2.559 | 51.25 | 23.53 | 73.39 | 72 | 0.04994
1¦13 | 2.579 | 51.56 | 23.55 | 79.39 | 78 | 0.05002
1¦14 | 2.599 | 52.1 | 23.56 | 85.39 | 84 | 0.04988
1¦15 | 2.614 | 52.31 | 23.59 | 91.39 | 90 | 0.04997
1¦16 | 2.629 | 52.56 | 23.58 | 97.39 | 96 | 0.05003
1¦17 | 2.645 | 53.01 | 23.61 | 103.4 | 102 | 0.04991
1¦18 | 2.657 | 53.16 | 23.61 | 109.4 | 108 | 0.04999
1¦19 | 2.67 | 53.39 | 23.63 | 115.4 | 114 | 0.05001
1¦20 | 2.683 | 53.76 | 23.66 | 121.4 | 120 | 0.0499
1¦21 | 2.692 | 53.87 | 23.67 | 127.4 | 126 | 0.04998
1¦22 | 2.704 | 54.07 | 23.67 | 133.4 | 132 | 0.05
1¦23 | 2.716 | 54.42 | 23.68 | 139.4 | 138 | 0.04991
1¦24 | 2.726 | 54.5 | 23.72 | 145.4 | 144 | 0.05001
1¦25 | 2.737 | 54.75 | 23.68 | 151.4 | 150 | 0.04998
1¦26 | 2.75 | 55.09 | 23.68 | 157.4 | 156 | 0.04992
1¦27 | 2.76 | 55.17 | 23.67 | 163.4 | 162 | 0.05003
1¦28 | 2.771 | 55.46 | 23.66 | 169.4 | 168 | 0.04998
1¦29 | 2.785 | 55.77 | 23.65 | 175.4 | 174 | 0.04993
1¦30 | 2.795 | 55.86 | 23.65 | 181.4 | 180 | 0.05003
1¦31 | 2.806 | 56.19 | 23.65 | 187.4 | 186 | 0.04995
1¦32 | 2.819 | 56.46 | 23.64 | 193.4 | 192 | 0.04993
1¦33 | 2.829 | 56.54 | 23.64 | 199.4 | 198 | 0.05004
1¦34 | 2.841 | 56.9 | 23.64 | 205.4 | 204 | 0.04992
1¦35 | 2.851 | 57.1 | 23.63 | 211.4 | 210 | 0.04994
1¦36 | 2.861 | 57.16 | 23.63 | 217.4 | 216 | 0.05006
1¦37 | 2.874 | 57.55 | 23.63 | 223.4 | 222 | 0.04993
1¦38 | 2.884 | 57.74 | 23.62 | 229.4 | 228 | 0.04994
1¦39 | 2.893 | 57.78 | 23.63 | 235.4 | 234 | 0.05008
1¦40 | 2.906 | 58.23 | 23.62 | 241.4 | 240 | 0.0499
1¦41 | 2.916 | 58.38 | 23.61 | 247.4 | 246 | 0.04994
1¦42 | 2.925 | 58.39 | 23.62 | 253.4 | 252 | 0.0501
1¦43 | 2.937 | 58.87 | 23.61 | 259.4 | 258 | 0.04989
1¦44 | 2.947 | 58.99 | 23.61 | 265.4 | 264 | 0.04996
1¦45 | 2.957 | 58.99 | 23.62 | 271.4 | 270 | 0.05012
1¦46 | 2.969 | 59.48 | 23.61 | 277.4 | 276 | 0.04991
1¦47 | 2.978 | 59.63 | 23.62 | 283.4 | 282 | 0.04995
1¦48 | 2.989 | 59.62 | 23.62 | 289.4 | 288 | 0.05013
1¦49 | 3.001 | 60.15 | 23.61 | 295.4 | 294 | 0.0499
1¦50 | 3.012 | 60.29 | 23.6 | 301.4 | 300 | 0.04996
1¦51 | 3.021 | 60.28 | 23.6 | 307.4 | 306 | 0.05012
1¦52 | 3.033 | 60.79 | 23.6 | 313.4 | 312 | 0.0499
1¦53 | 3.044 | 60.93 | 23.62 | 319.4 | 318 | 0.04995
1¦54 | 3.054 | 60.92 | 23.61 | 325.4 | 324 | 0.05012
1¦55 | 3.066 | 61.44 | 23.61 | 331.4 | 330 | 0.0499
1¦56 | 3.076 | 61.58 | 23.62 | 337.4 | 336 | 0.04995
1¦57 | 3.086 | 61.59 | 23.61 | 343.4 | 342 | 0.0501
1¦58 | 3.098 | 62.1 | 23.6 | 349.4 | 348 | 0.04989
1¦59 | 3.109 | 62.24 | 23.61 | 355.4 | 354 | 0.04995
1¦60 | 3.119 | 62.28 | 23.6 | 361.4 | 360 | 0.05009
1¦61 | 3.133 | 62.8 | 23.6 | 367.4 | 366 | 0.04989
1¦62 | 3.145 | 62.96 | 23.6 | 373.4 | 372 | 0.04994
1¦63 | 3.156 | 63.03 | 23.6 | 379.4 | 378 | 0.05007
1¦64 | 3.168 | 63.48 | 23.59 | 385.4 | 384 | 0.04991
1¦65 | 3.18 | 63.66 | 23.6 | 391.4 | 390 | 0.04994
1¦66 | 3.191 | 63.74 | 23.6 | 397.4 | 396 | 0.05006
1¦67 | 3.203 | 64.17 | 23.6 | 403.4 | 402 | 0.04992
1¦68 | 3.215 | 64.35 | 23.61 | 409.4 | 408 | 0.04997
1¦69 | 3.226 | 64.49 | 23.62 | 415.4 | 414 | 0.05003
1¦70 | 3.238 | 64.83 | 23.6 | 421.4 | 420 | 0.04995
1¦71 | 3.248 | 65 | 23.6 | 427.4 | 426 | 0.04997
1¦72 | 3.259 | 65.17 | 23.6 | 433.4 | 432 | 0.05001
1¦73 | 3.27 | 65.44 | 23.6 | 439.4 | 438 | 0.04997
1¦74 | 3.28 | 65.59 | 23.59 | 445.4 | 444 | 0.05001
1¦75 | 3.292 | 65.82 | 23.6 | 451.4 | 450 | 0.05001
1¦76 | 3.303 | 66.09 | 23.6 | 457.4 | 456 | 0.04998
1¦77 | 3.315 | 66.27 | 23.6 | 463.4 | 462 | 0.05003
1¦78 | 3.328 | 66.58 | 23.59 | 469.4 | 468 | 0.04998
1¦79 | 3.34 | 66.82 | 23.6 | 475.4 | 474 | 0.04998
1¦80 | 3.352 | 67 | 23.6 | 481.4 | 480 | 0.05003
1¦81 | 3.364 | 67.35 | 23.6 | 487.4 | 486 | 0.04995
1¦82 | 3.376 | 67.57 | 23.6 | 493.4 | 492 | 0.04997
1¦83 | 3.389 | 67.73 | 23.6 | 499.4 | 498 | 0.05003
1¦84 | 3.402 | 68.15 | 23.59 | 505.4 | 504 | 0.04991
1¦85 | 3.413 | 68.29 | 23.62 | 511.4 | 510 | 0.04997
1¦86 | 3.425 | 68.43 | 23.6 | 517.4 | 516 | 0.05006
1¦87 | 3.439 | 68.95 | 23.62 | 523.4 | 522 | 0.04988
1¦88 | 3.451 | 69.07 | 23.6 | 529.4 | 528 | 0.04996
1¦89 | 3.463 | 69.2 | 23.6 | 535.4 | 534 | 0.05005
1¦90 | 3.477 | 69.71 | 23.62 | 541.4 | 540 | 0.04988
1¦91 | 3.489 | 69.8 | 23.6 | 547.4 | 546 | 0.04998
1¦92 | 3.501 | 69.89 | 23.6 | 553.4 | 552 | 0.0501
1¦93 | 3.515 | 70.47 | 23.6 | 559.4 | 558 | 0.04988
1¦94 | 3.526 | 70.54 | 23.61 | 565.4 | 564 | 0.04998
1¦95 | 3.538 | 70.65 | 23.6 | 571.4 | 570 | 0.05007
1¦96 | 3.552 | 71.29 | 23.6 | 577.4 | 576 | 0.04983
1¦97 | 3.563 | 71.31 | 23.6 | 583.4 | 582 | 0.04996
1¦98 | 3.575 | 71.4 | 23.6 | 589.4 | 588 | 0.05008
1¦99 | 3.591 | 72.02 | 23.6 | 595.4 | 594 | 0.04986
1¦100 | 3.602 | 72.09 | 23.6 | 601.4 | 600 | 0.04997
2¦1 | 1.52 | 150.7 | 23.61 | 634.7 | 33.01 | 0.01009
2¦2 | 1.615 | 117.4 | 23.61 | 667.9 | 66.22 | 0.01376
2¦3 | 1.934 | 102.6 | 23.6 | 701 | 99.36 | 0.01885
2¦4 | 2.419 | 93.42 | 23.6 | 734.1 | 132.5 | 0.0259
2¦5 | 3.065 | 86.13 | 23.6 | 767.3 | 165.6 | 0.03558
2¦6 | 3.885 | 79.47 | 23.61 | 800.4 | 198.8 | 0.04889
2¦7 | 4.916 | 73.18 | 23.61 | 833.4 | 231.8 | 0.06718
2¦8 | 6.178 | 66.92 | 23.61 | 866.6 | 265 | 0.09231
2¦9 | 7.692 | 60.64 | 23.63 | 899.7 | 298.1 | 0.1268
2¦10 | 9.451 | 54.22 | 23.62 | 932.7 | 331.1 | 0.1743
2¦11 | 11.42 | 47.67 | 23.62 | 965.7 | 364.1 | 0.2395
2¦12 | 13.57 | 41.24 | 23.63 | 998.9 | 397.3 | 0.3291
2¦13 | 15.96 | 35.31 | 23.63 | 1032 | 430.3 | 0.4521
2¦14 | 18.72 | 30.14 | 23.63 | 1065 | 463.5 | 0.621
2¦15 | 22.02 | 25.81 | 23.62 | 1098 | 496.5 | 0.8531
2¦16 | 26.13 | 22.3 | 23.64 | 1131 | 529.6 | 1.172
2¦17 | 30.68 | 19.06 | 23.64 | 1164 | 562.8 | 1.61
2¦18 | 35.63 | 16.1 | 23.64 | 1198 | 595.9 | 2.213
2¦19 | 40.74 | 13.4 | 23.65 | 1231 | 629.1 | 3.039
2¦20 | 46.01 | 11.02 | 23.64 | 1264 | 662.2 | 4.176
2¦21 | 51.87 | 9.042 | 23.64 | 1297 | 695.2 | 5.737
2¦22 | 58.32 | 7.401 | 23.65 | 1330 | 728.3 | 7.88
2¦23 | 65.67 | 6.066 | 23.64 | 1363 | 761.3 | 10.83
2¦24 | 73.94 | 4.971 | 23.64 | 1396 | 794.4 | 14.87
2¦25 | 83.44 | 4.083 | 23.63 | 1429 | 827.6 | 20.43
2¦26 | 93.91 | 3.345 | 23.64 | 1462 | 860.8 | 28.07
2¦27 | 105.1 | 2.726 | 23.64 | 1496 | 894 | 38.57
2¦28 | 117.4 | 2.216 | 23.63 | 1529 | 927 | 52.98
2¦29 | 130.6 | 1.794 | 23.65 | 1562 | 960.2 | 72.79
2¦30 | 144.8 | 1.448 | 23.66 | 1595 | 993.3 | 100
3¦1 | 144.8 | 1.448 | 23.73 | 1628 | 33.01 | 100
3¦2 | 130.5 | 1.793 | 23.87 | 1661 | 66.01 | 72.79
3¦3 | 117 | 2.208 | 24.15 | 1694 | 99.19 | 52.98
3¦4 | 104.3 | 2.704 | 24.61 | 1727 | 132.2 | 38.57
3¦5 | 92.45 | 3.293 | 25.04 | 1761 | 165.3 | 28.07
3¦6 | 82.62 | 4.043 | 24.2 | 1794 | 198.5 | 20.43
3¦7 | 74.63 | 5.018 | 22.49 | 1827 | 231.6 | 14.87
3¦8 | 67.01 | 6.19 | 22.07 | 1860 | 264.7 | 10.83
3¦9 | 58.68 | 7.446 | 22.43 | 1893 | 297.7 | 7.881
3¦10 | 50.75 | 8.847 | 22.86 | 1926 | 330.9 | 5.736
3¦11 | 43.59 | 10.44 | 23.19 | 1959 | 364 | 4.175
3¦12 | 37.41 | 12.31 | 23.43 | 1993 | 397.2 | 3.039
3¦13 | 31.98 | 14.46 | 23.56 | 2026 | 430.2 | 2.212
3¦14 | 27.26 | 16.93 | 23.68 | 2059 | 463.3 | 1.61
3¦15 | 23.15 | 19.75 | 23.7 | 2092 | 496.3 | 1.172
3¦16 | 19.55 | 22.91 | 23.68 | 2125 | 529.4 | 0.8531
3¦17 | 16.39 | 26.39 | 23.66 | 2158 | 562.4 | 0.6209
3¦18 | 13.65 | 30.19 | 23.68 | 2191 | 595.4 | 0.452
3¦19 | 11.3 | 34.34 | 23.68 | 2224 | 628.4 | 0.329
3¦20 | 9.304 | 38.86 | 23.69 | 2257 | 661.4 | 0.2395
3¦21 | 7.612 | 43.67 | 23.69 | 2290 | 694.6 | 0.1743
3¦22 | 6.199 | 48.86 | 23.69 | 2323 | 727.6 | 0.1269
3¦23 | 5.025 | 54.42 | 23.67 | 2356 | 760.6 | 0.09233
3¦24 | 4.054 | 60.32 | 23.62 | 2389 | 793.7 | 0.0672
3¦25 | 3.256 | 66.57 | 23.57 | 2422 | 826.9 | 0.04891
3¦26 | 2.607 | 73.22 | 23.56 | 2455 | 860 | 0.03561
3¦27 | 2.079 | 80.22 | 23.53 | 2488 | 893 | 0.02592
3¦28 | 1.655 | 87.71 | 23.54 | 2521 | 926 | 0.01887
3¦29 | 1.317 | 95.7 | 23.54 | 2554 | 959 | 0.01376
3¦30 | 1.049 | 105.1 | 23.54 | 2587 | 992.2 | 0.009987

## 21.2._0,5%_ZR
| τ in Pa | η in Pas | T in °C | t in s | t_seg in s | ɣ̇ in 1/s | ----
1¦1 | 0.01408 | 0.2814 | 23.69 | 7.518 | 6 | 0.05003
1¦2 | 0.01436 | 0.2875 | 23.7 | 13.52 | 12 | 0.04994
1¦3 | 0.014 | 0.2798 | 23.69 | 19.52 | 18 | 0.05003
1¦4 | 0.01479 | 0.2956 | 23.7 | 25.52 | 24 | 0.05005
1¦5 | 0.0156 | 0.3124 | 23.7 | 31.52 | 30 | 0.04994
1¦6 | 0.01513 | 0.3025 | 23.7 | 37.52 | 36 | 0.05002
1¦7 | 0.01578 | 0.3153 | 23.7 | 43.52 | 42 | 0.05005
1¦8 | 0.01656 | 0.3317 | 23.71 | 49.52 | 48 | 0.04994
1¦9 | 0.01595 | 0.3188 | 23.71 | 55.52 | 54 | 0.05003
1¦10 | 0.01665 | 0.3326 | 23.71 | 61.52 | 60 | 0.05005
1¦11 | 0.01752 | 0.3509 | 23.71 | 67.52 | 66 | 0.04993
1¦12 | 0.01692 | 0.3383 | 23.71 | 73.52 | 72 | 0.05002
1¦13 | 0.01743 | 0.3482 | 23.73 | 79.52 | 78 | 0.05005
1¦14 | 0.01798 | 0.36 | 23.72 | 85.52 | 84 | 0.04994
1¦15 | 0.01761 | 0.3522 | 23.71 | 91.52 | 90 | 0.05001
1¦16 | 0.01803 | 0.3601 | 23.7 | 97.52 | 96 | 0.05006
1¦17 | 0.01874 | 0.3752 | 23.71 | 103.5 | 102 | 0.04994
1¦18 | 0.01805 | 0.3608 | 23.7 | 109.5 | 108 | 0.05002
1¦19 | 0.01843 | 0.3681 | 23.75 | 115.5 | 114 | 0.05006
1¦20 | 0.01941 | 0.3886 | 23.71 | 121.5 | 120 | 0.04995
1¦21 | 0.01868 | 0.3734 | 23.71 | 127.5 | 126 | 0.05002
1¦22 | 0.01895 | 0.3786 | 23.71 | 133.5 | 132 | 0.05006
1¦23 | 0.01984 | 0.3973 | 23.7 | 139.5 | 138 | 0.04994
1¦24 | 0.01944 | 0.3886 | 23.71 | 145.5 | 144 | 0.05002
1¦25 | 0.01966 | 0.3928 | 23.71 | 151.5 | 150 | 0.05005
1¦26 | 0.02053 | 0.411 | 23.71 | 157.5 | 156 | 0.04994
1¦27 | 0.01987 | 0.3973 | 23.71 | 163.5 | 162 | 0.05001
1¦28 | 0.02009 | 0.4014 | 23.71 | 169.5 | 168 | 0.05006
1¦29 | 0.02071 | 0.4145 | 23.72 | 175.5 | 174 | 0.04995
1¦30 | 0.0203 | 0.4058 | 23.74 | 181.5 | 180 | 0.05001
1¦31 | 0.0206 | 0.4116 | 23.73 | 187.5 | 186 | 0.05005
1¦32 | 0.02111 | 0.4226 | 23.73 | 193.5 | 192 | 0.04995
1¦33 | 0.02068 | 0.4135 | 23.73 | 199.5 | 198 | 0.05001
1¦34 | 0.02078 | 0.4152 | 23.73 | 205.5 | 204 | 0.05006
1¦35 | 0.02146 | 0.4296 | 23.74 | 211.5 | 210 | 0.04996
1¦36 | 0.02104 | 0.4207 | 23.74 | 217.5 | 216 | 0.05001
1¦37 | 0.02107 | 0.4208 | 23.74 | 223.5 | 222 | 0.05006
1¦38 | 0.02199 | 0.4403 | 23.75 | 229.5 | 228 | 0.04995
1¦39 | 0.02134 | 0.4267 | 23.77 | 235.5 | 234 | 0.05001
1¦40 | 0.0212 | 0.4235 | 23.76 | 241.5 | 240 | 0.05006
1¦41 | 0.02218 | 0.4441 | 23.81 | 247.5 | 246 | 0.04995
1¦42 | 0.02164 | 0.4329 | 23.77 | 253.5 | 252 | 0.05
1¦43 | 0.02169 | 0.4332 | 23.79 | 259.5 | 258 | 0.05006
1¦44 | 0.0225 | 0.4505 | 23.79 | 265.5 | 264 | 0.04996
1¦45 | 0.02181 | 0.4362 | 23.81 | 271.5 | 270 | 0.05
1¦46 | 0.02184 | 0.4364 | 23.83 | 277.5 | 276 | 0.05005
1¦47 | 0.02273 | 0.4549 | 23.84 | 283.5 | 282 | 0.04996
1¦48 | 0.02195 | 0.439 | 23.87 | 289.5 | 288 | 0.05
1¦49 | 0.02187 | 0.4368 | 23.9 | 295.5 | 294 | 0.05006
1¦50 | 0.02276 | 0.4555 | 23.93 | 301.5 | 300 | 0.04997
1¦51 | 0.02233 | 0.4465 | 23.97 | 307.5 | 306 | 0.05
1¦52 | 0.02229 | 0.4454 | 24.01 | 313.5 | 312 | 0.05005
1¦53 | 0.02288 | 0.4578 | 24.05 | 319.5 | 318 | 0.04997
1¦54 | 0.02253 | 0.4506 | 24.11 | 325.5 | 324 | 0.05
1¦55 | 0.02239 | 0.4473 | 24.15 | 331.5 | 330 | 0.05005
1¦56 | 0.02329 | 0.466 | 24.22 | 337.5 | 336 | 0.04997
1¦57 | 0.02263 | 0.4526 | 24.28 | 343.5 | 342 | 0.05
1¦58 | 0.02263 | 0.4521 | 24.36 | 349.5 | 348 | 0.05005
1¦59 | 0.02334 | 0.4671 | 24.44 | 355.5 | 354 | 0.04997
1¦60 | 0.02293 | 0.4586 | 24.54 | 361.5 | 360 | 0.05
1¦61 | 0.02282 | 0.456 | 24.65 | 367.5 | 366 | 0.05004
1¦62 | 0.02365 | 0.4732 | 24.77 | 373.5 | 372 | 0.04997
1¦63 | 0.02297 | 0.4595 | 24.91 | 379.5 | 378 | 0.04999
1¦64 | 0.0229 | 0.4575 | 25.06 | 385.5 | 384 | 0.05004
1¦65 | 0.02366 | 0.4734 | 25.18 | 391.5 | 390 | 0.04997
1¦66 | 0.02319 | 0.4638 | 25.29 | 397.5 | 396 | 0.04999
1¦67 | 0.02276 | 0.4548 | 25.38 | 403.5 | 402 | 0.05005
1¦68 | 0.0237 | 0.4742 | 25.42 | 409.5 | 408 | 0.04998
1¦69 | 0.0232 | 0.464 | 25.37 | 415.5 | 414 | 0.04999
1¦70 | 0.02299 | 0.4595 | 25.21 | 421.5 | 420 | 0.05004
1¦71 | 0.02401 | 0.4803 | 24.92 | 427.5 | 426 | 0.04999
1¦72 | 0.02341 | 0.4682 | 24.47 | 433.5 | 432 | 0.04999
1¦73 | 0.02328 | 0.4652 | 23.98 | 439.5 | 438 | 0.05005
1¦74 | 0.02417 | 0.4836 | 23.53 | 445.5 | 444 | 0.04999
1¦75 | 0.02392 | 0.4785 | 23.06 | 451.5 | 450 | 0.04999
1¦76 | 0.02397 | 0.4789 | 22.67 | 457.5 | 456 | 0.05004
1¦77 | 0.02504 | 0.5009 | 22.34 | 463.5 | 462 | 0.04999
1¦78 | 0.0248 | 0.4961 | 22.09 | 469.5 | 468 | 0.04998
1¦79 | 0.02458 | 0.4913 | 21.93 | 475.5 | 474 | 0.05004
1¦80 | 0.02551 | 0.5103 | 21.85 | 481.5 | 480 | 0.04999
1¦81 | 0.02504 | 0.5009 | 21.83 | 487.5 | 486 | 0.04998
1¦82 | 0.02486 | 0.4968 | 21.82 | 493.5 | 492 | 0.05004
1¦83 | 0.02583 | 0.5167 | 21.81 | 499.5 | 498 | 0.04999
1¦84 | 0.02532 | 0.5066 | 21.88 | 505.5 | 504 | 0.04998
1¦85 | 0.02512 | 0.5022 | 22.03 | 511.5 | 510 | 0.05003
1¦86 | 0.02589 | 0.5177 | 22.12 | 517.5 | 516 | 0.05
1¦87 | 0.02537 | 0.5076 | 22.19 | 523.5 | 522 | 0.04998
1¦88 | 0.02499 | 0.4996 | 22.3 | 529.5 | 528 | 0.05003
1¦89 | 0.02587 | 0.5173 | 22.38 | 535.5 | 534 | 0.05
1¦90 | 0.02553 | 0.5107 | 22.47 | 541.5 | 540 | 0.04998
1¦91 | 0.02516 | 0.5029 | 22.54 | 547.5 | 546 | 0.05004
1¦92 | 0.02579 | 0.5157 | 22.64 | 553.5 | 552 | 0.05001
1¦93 | 0.02535 | 0.5071 | 22.71 | 559.5 | 558 | 0.04998
1¦94 | 0.02498 | 0.4993 | 22.79 | 565.5 | 564 | 0.05003
1¦95 | 0.02574 | 0.5149 | 22.86 | 571.5 | 570 | 0.05
1¦96 | 0.02536 | 0.5075 | 22.93 | 577.5 | 576 | 0.04997
1¦97 | 0.02485 | 0.4966 | 22.99 | 583.5 | 582 | 0.05003
1¦98 | 0.02573 | 0.5145 | 23.06 | 589.5 | 588 | 0.05
1¦99 | 0.0254 | 0.5084 | 23.11 | 595.5 | 594 | 0.04996
1¦100 | 0.02492 | 0.4982 | 23.17 | 601.5 | 600 | 0.05002
2¦1 | 0.01745 | 1.745 | 23.42 | 634.8 | 33.01 | 0.009999
2¦2 | 0.01907 | 1.388 | 23.54 | 667.9 | 66.12 | 0.01374
2¦3 | 0.02066 | 1.094 | 23.67 | 700.9 | 99.13 | 0.01887
2¦4 | 0.02237 | 0.8626 | 23.67 | 734.1 | 132.3 | 0.02593
2¦5 | 0.02443 | 0.6858 | 23.66 | 767.1 | 165.3 | 0.03562
2¦6 | 0.02669 | 0.5454 | 23.63 | 800.3 | 198.5 | 0.04894
2¦7 | 0.02913 | 0.4332 | 23.64 | 833.4 | 231.7 | 0.06724
2¦8 | 0.03224 | 0.349 | 23.65 | 866.6 | 264.8 | 0.09237
2¦9 | 0.0369 | 0.2908 | 23.65 | 899.8 | 298 | 0.1269
2¦10 | 0.04256 | 0.2441 | 23.65 | 932.9 | 331.1 | 0.1743
2¦11 | 0.0514 | 0.2146 | 23.64 | 966 | 364.3 | 0.2395
2¦12 | 0.0629 | 0.1912 | 23.65 | 999.2 | 397.4 | 0.329
2¦13 | 0.07932 | 0.1755 | 23.65 | 1032 | 430.4 | 0.452
2¦14 | 0.1014 | 0.1633 | 23.66 | 1065 | 463.4 | 0.621
2¦15 | 0.1329 | 0.1558 | 23.63 | 1098 | 496.6 | 0.8532
2¦16 | 0.1789 | 0.1526 | 23.61 | 1131 | 529.7 | 1.172
2¦17 | 0.2352 | 0.1461 | 23.59 | 1165 | 562.9 | 1.61
2¦18 | 0.3081 | 0.1393 | 23.58 | 1198 | 595.9 | 2.212
2¦19 | 0.4149 | 0.1365 | 23.56 | 1231 | 629 | 3.039
2¦20 | 0.5469 | 0.131 | 23.54 | 1264 | 662 | 4.175
2¦21 | 0.7216 | 0.1258 | 23.53 | 1297 | 695 | 5.736
2¦22 | 0.9417 | 0.1195 | 23.54 | 1330 | 728 | 7.88
2¦23 | 1.225 | 0.1132 | 23.55 | 1363 | 761.2 | 10.83
2¦24 | 1.584 | 0.1065 | 23.55 | 1396 | 794.4 | 14.87
2¦25 | 2.022 | 0.09898 | 23.54 | 1429 | 827.5 | 20.43
2¦26 | 2.571 | 0.09158 | 23.56 | 1462 | 860.7 | 28.07
2¦27 | 3.238 | 0.08396 | 23.58 | 1496 | 893.8 | 38.57
2¦28 | 3.911 | 0.07381 | 23.58 | 1529 | 926.8 | 52.98
2¦29 | 4.837 | 0.06646 | 23.59 | 1562 | 960 | 72.79
2¦30 | 6.014 | 0.06014 | 23.61 | 1595 | 993.2 | 100
3¦1 | 6.012 | 0.06012 | 23.61 | 1628 | 33.01 | 100
3¦2 | 4.86 | 0.06677 | 23.63 | 1661 | 66.01 | 72.79
3¦3 | 3.911 | 0.07382 | 23.63 | 1694 | 99.13 | 52.98
3¦4 | 3.131 | 0.08118 | 23.65 | 1727 | 132.1 | 38.57
3¦5 | 2.489 | 0.08865 | 23.66 | 1761 | 165.3 | 28.07
3¦6 | 1.969 | 0.09636 | 23.66 | 1794 | 198.5 | 20.43
3¦7 | 1.55 | 0.1042 | 23.67 | 1827 | 231.5 | 14.87
3¦8 | 1.21 | 0.1118 | 23.69 | 1860 | 264.5 | 10.83
3¦9 | 0.9399 | 0.1193 | 23.69 | 1893 | 297.5 | 7.88
3¦10 | 0.724 | 0.1262 | 23.69 | 1926 | 330.5 | 5.736
3¦11 | 0.5578 | 0.1336 | 23.67 | 1959 | 363.6 | 4.175
3¦12 | 0.4283 | 0.1409 | 23.66 | 1992 | 396.6 | 3.039
3¦13 | 0.3263 | 0.1475 | 23.65 | 2025 | 429.7 | 2.212
3¦14 | 0.2466 | 0.1531 | 23.64 | 2058 | 462.8 | 1.61
3¦15 | 0.1897 | 0.1618 | 23.64 | 2091 | 496 | 1.172
3¦16 | 0.1469 | 0.1722 | 23.66 | 2124 | 529.2 | 0.8532
3¦17 | 0.1133 | 0.1825 | 23.72 | 2157 | 562.2 | 0.621
3¦18 | 0.08507 | 0.1882 | 23.83 | 2191 | 595.4 | 0.452
3¦19 | 0.06395 | 0.1944 | 24.04 | 2224 | 628.4 | 0.329
3¦20 | 0.04898 | 0.2045 | 24.43 | 2257 | 661.6 | 0.2395
3¦21 | 0.03722 | 0.2135 | 24.9 | 2290 | 694.8 | 0.1743
3¦22 | 0.02953 | 0.2327 | 24.63 | 2323 | 727.8 | 0.1269
3¦23 | 0.02386 | 0.2583 | 23.07 | 2356 | 760.9 | 0.09237
3¦24 | 0.01989 | 0.2958 | 22.1 | 2389 | 794.1 | 0.06723
3¦25 | 0.01605 | 0.3279 | 22.28 | 2422 | 827.3 | 0.04894
3¦26 | 0.01322 | 0.3712 | 22.73 | 2456 | 860.4 | 0.03562
3¦27 | 0.01101 | 0.4248 | 23.1 | 2489 | 893.6 | 0.02593
3¦28 | 0.009587 | 0.5079 | 23.37 | 2522 | 926.8 | 0.01887
3¦29 | 0.008408 | 0.612 | 23.52 | 2555 | 959.9 | 0.01374
3¦30 | 0.007697 | 0.7697 | 23.65 | 2588 | 992.9 | 0.01

## 21.2._1,5%_ZR
| τ in Pa | η in Pas | T in °C | t in s | t_seg in s | ɣ̇ in 1/s | ----
1¦1 | 0.3868 | 7.748 | 23.66 | 7.525 | 6 | 0.04992
1¦2 | 0.4306 | 8.628 | 23.68 | 13.53 | 12 | 0.04991
1¦3 | 0.4521 | 9.049 | 23.67 | 19.53 | 18 | 0.04996
1¦4 | 0.4654 | 9.3 | 23.69 | 25.53 | 24 | 0.05004
1¦5 | 0.4754 | 9.519 | 23.69 | 31.53 | 30 | 0.04995
1¦6 | 0.4823 | 9.647 | 23.68 | 37.53 | 36 | 0.04999
1¦7 | 0.4879 | 9.748 | 23.7 | 43.53 | 42 | 0.05005
1¦8 | 0.4929 | 9.869 | 23.7 | 49.53 | 48 | 0.04994
1¦9 | 0.496 | 9.923 | 23.69 | 55.53 | 54 | 0.04999
1¦10 | 0.4989 | 9.968 | 23.69 | 61.52 | 60 | 0.05005
1¦11 | 0.5021 | 10.05 | 23.69 | 67.52 | 66 | 0.04994
1¦12 | 0.5037 | 10.08 | 23.69 | 73.53 | 72 | 0.04998
1¦13 | 0.505 | 10.09 | 23.7 | 79.53 | 78 | 0.05006
1¦14 | 0.5076 | 10.16 | 23.7 | 85.53 | 84 | 0.04994
1¦15 | 0.5087 | 10.18 | 23.7 | 91.53 | 90 | 0.04999
1¦16 | 0.5098 | 10.18 | 23.69 | 97.53 | 96 | 0.05006
1¦17 | 0.5118 | 10.25 | 23.7 | 103.5 | 102 | 0.04994
1¦18 | 0.5125 | 10.25 | 23.7 | 109.5 | 108 | 0.04999
1¦19 | 0.5136 | 10.26 | 23.69 | 115.5 | 114 | 0.05005
1¦20 | 0.5149 | 10.31 | 23.7 | 121.5 | 120 | 0.04994
1¦21 | 0.5158 | 10.32 | 23.69 | 127.5 | 126 | 0.04999
1¦22 | 0.5164 | 10.32 | 23.69 | 133.5 | 132 | 0.05006
1¦23 | 0.5178 | 10.37 | 23.69 | 139.5 | 138 | 0.04994
1¦24 | 0.5181 | 10.37 | 23.69 | 145.5 | 144 | 0.04998
1¦25 | 0.5188 | 10.36 | 23.69 | 151.5 | 150 | 0.05006
1¦26 | 0.5203 | 10.42 | 23.67 | 157.5 | 156 | 0.04994
1¦27 | 0.5214 | 10.43 | 23.67 | 163.5 | 162 | 0.05
1¦28 | 0.5217 | 10.42 | 23.67 | 169.5 | 168 | 0.05006
1¦29 | 0.5233 | 10.48 | 23.66 | 175.5 | 174 | 0.04994
1¦30 | 0.5238 | 10.48 | 23.66 | 181.5 | 180 | 0.04999
1¦31 | 0.5246 | 10.48 | 23.65 | 187.5 | 186 | 0.05007
1¦32 | 0.5264 | 10.54 | 23.64 | 193.5 | 192 | 0.04995
1¦33 | 0.5266 | 10.53 | 23.64 | 199.5 | 198 | 0.04999
1¦34 | 0.5278 | 10.54 | 23.63 | 205.5 | 204 | 0.05007
1¦35 | 0.5294 | 10.6 | 23.63 | 211.5 | 210 | 0.04995
1¦36 | 0.5299 | 10.6 | 23.61 | 217.5 | 216 | 0.04999
1¦37 | 0.5309 | 10.61 | 23.61 | 223.5 | 222 | 0.05007
1¦38 | 0.5328 | 10.67 | 23.6 | 229.5 | 228 | 0.04994
1¦39 | 0.5337 | 10.68 | 23.6 | 235.5 | 234 | 0.04998
1¦40 | 0.5344 | 10.67 | 23.59 | 241.5 | 240 | 0.05007
1¦41 | 0.5362 | 10.73 | 23.59 | 247.5 | 246 | 0.04995
1¦42 | 0.5371 | 10.75 | 23.58 | 253.5 | 252 | 0.04998
1¦43 | 0.538 | 10.75 | 23.57 | 259.5 | 258 | 0.05007
1¦44 | 0.5402 | 10.81 | 23.57 | 265.5 | 264 | 0.04995
1¦45 | 0.5407 | 10.82 | 23.56 | 271.5 | 270 | 0.04999
1¦46 | 0.542 | 10.82 | 23.56 | 277.5 | 276 | 0.05007
1¦47 | 0.5439 | 10.89 | 23.55 | 283.5 | 282 | 0.04995
1¦48 | 0.5447 | 10.9 | 23.55 | 289.5 | 288 | 0.05
1¦49 | 0.5459 | 10.9 | 23.55 | 295.5 | 294 | 0.05007
1¦50 | 0.5475 | 10.96 | 23.54 | 301.5 | 300 | 0.04996
1¦51 | 0.5479 | 10.96 | 23.54 | 307.5 | 306 | 0.04999
1¦52 | 0.5492 | 10.97 | 23.53 | 313.5 | 312 | 0.05007
1¦53 | 0.5512 | 11.03 | 23.53 | 319.5 | 318 | 0.04996
1¦54 | 0.5522 | 11.04 | 23.53 | 325.5 | 324 | 0.05
1¦55 | 0.553 | 11.04 | 23.53 | 331.5 | 330 | 0.05007
1¦56 | 0.5553 | 11.11 | 23.54 | 337.5 | 336 | 0.04996
1¦57 | 0.5558 | 11.12 | 23.52 | 343.5 | 342 | 0.04999
1¦58 | 0.5567 | 11.12 | 23.52 | 349.5 | 348 | 0.05007
1¦59 | 0.5587 | 11.18 | 23.51 | 355.5 | 354 | 0.04996
1¦60 | 0.5595 | 11.19 | 23.52 | 361.5 | 360 | 0.05
1¦61 | 0.5609 | 11.2 | 23.52 | 367.5 | 366 | 0.05008
1¦62 | 0.5633 | 11.28 | 23.52 | 373.5 | 372 | 0.04995
1¦63 | 0.5643 | 11.29 | 23.53 | 379.5 | 378 | 0.04998
1¦64 | 0.5653 | 11.29 | 23.52 | 385.5 | 384 | 0.05007
1¦65 | 0.5671 | 11.35 | 23.52 | 391.5 | 390 | 0.04995
1¦66 | 0.5682 | 11.37 | 23.52 | 397.5 | 396 | 0.04998
1¦67 | 0.5695 | 11.38 | 23.52 | 403.5 | 402 | 0.05006
1¦68 | 0.5716 | 11.44 | 23.52 | 409.5 | 408 | 0.04995
1¦69 | 0.5723 | 11.45 | 23.52 | 415.5 | 414 | 0.04998
1¦70 | 0.5735 | 11.45 | 23.51 | 421.5 | 420 | 0.05007
1¦71 | 0.5758 | 11.53 | 23.52 | 427.5 | 426 | 0.04995
1¦72 | 0.577 | 11.55 | 23.51 | 433.5 | 432 | 0.04998
1¦73 | 0.5783 | 11.55 | 23.53 | 439.5 | 438 | 0.05006
1¦74 | 0.5807 | 11.62 | 23.53 | 445.5 | 444 | 0.04996
1¦75 | 0.5819 | 11.64 | 23.54 | 451.5 | 450 | 0.04999
1¦76 | 0.5833 | 11.65 | 23.53 | 457.5 | 456 | 0.05007
1¦77 | 0.5854 | 11.72 | 23.53 | 463.5 | 462 | 0.04997
1¦78 | 0.5863 | 11.73 | 23.54 | 469.5 | 468 | 0.04998
1¦79 | 0.5878 | 11.74 | 23.54 | 475.5 | 474 | 0.05006
1¦80 | 0.5904 | 11.82 | 23.54 | 481.5 | 480 | 0.04996
1¦81 | 0.5918 | 11.84 | 23.56 | 487.5 | 486 | 0.04997
1¦82 | 0.5932 | 11.85 | 23.54 | 493.5 | 492 | 0.05006
1¦83 | 0.5954 | 11.92 | 23.54 | 499.5 | 498 | 0.04996
1¦84 | 0.5968 | 11.94 | 23.55 | 505.5 | 504 | 0.04998
1¦85 | 0.5983 | 11.95 | 23.54 | 511.5 | 510 | 0.05005
1¦86 | 0.6007 | 12.02 | 23.54 | 517.5 | 516 | 0.04996
1¦87 | 0.6017 | 12.04 | 23.55 | 523.5 | 522 | 0.04998
1¦88 | 0.6034 | 12.06 | 23.55 | 529.5 | 528 | 0.05004
1¦89 | 0.6059 | 12.13 | 23.55 | 535.5 | 534 | 0.04996
1¦90 | 0.6072 | 12.15 | 23.55 | 541.5 | 540 | 0.04998
1¦91 | 0.6086 | 12.16 | 23.56 | 547.5 | 546 | 0.05004
1¦92 | 0.6107 | 12.22 | 23.58 | 553.5 | 552 | 0.04996
1¦93 | 0.612 | 12.24 | 23.53 | 559.5 | 558 | 0.04998
1¦94 | 0.6136 | 12.26 | 23.56 | 565.5 | 564 | 0.05005
1¦95 | 0.6156 | 12.32 | 23.57 | 571.5 | 570 | 0.04998
1¦96 | 0.6169 | 12.34 | 23.58 | 577.5 | 576 | 0.04999
1¦97 | 0.6187 | 12.36 | 23.61 | 583.5 | 582 | 0.05005
1¦98 | 0.6205 | 12.41 | 23.62 | 589.5 | 588 | 0.05
1¦99 | 0.6218 | 12.44 | 23.66 | 595.5 | 594 | 0.04999
1¦100 | 0.6232 | 12.45 | 23.65 | 601.5 | 600 | 0.05005
2¦1 | 0.1733 | 17.34 | 23.65 | 634.9 | 33.01 | 0.009995
2¦2 | 0.2133 | 15.53 | 23.66 | 668 | 66.15 | 0.01374
2¦3 | 0.283 | 15 | 23.67 | 701.2 | 99.31 | 0.01887
2¦4 | 0.3821 | 14.74 | 23.68 | 734.2 | 132.3 | 0.02593
2¦5 | 0.5164 | 14.5 | 23.67 | 767.4 | 165.5 | 0.03562
2¦6 | 0.6949 | 14.2 | 23.68 | 800.5 | 198.7 | 0.04893
2¦7 | 0.9293 | 13.82 | 23.69 | 833.5 | 231.7 | 0.06723
2¦8 | 1.231 | 13.33 | 23.67 | 866.7 | 264.9 | 0.09236
2¦9 | 1.623 | 12.79 | 23.66 | 899.8 | 297.9 | 0.1269
2¦10 | 2.118 | 12.15 | 23.64 | 932.9 | 331 | 0.1743
2¦11 | 2.739 | 11.43 | 23.63 | 966 | 364.1 | 0.2395
2¦12 | 3.506 | 10.66 | 23.63 | 999 | 397.1 | 0.329
2¦13 | 4.443 | 9.83 | 23.63 | 1032 | 430.1 | 0.452
2¦14 | 5.584 | 8.992 | 23.64 | 1065 | 463.2 | 0.621
2¦15 | 6.966 | 8.165 | 23.67 | 1098 | 496.2 | 0.8531
2¦16 | 8.663 | 7.391 | 23.75 | 1131 | 529.3 | 1.172
2¦17 | 10.7 | 6.646 | 23.92 | 1164 | 562.3 | 1.61
2¦18 | 12.91 | 5.835 | 24.24 | 1197 | 595.5 | 2.212
2¦19 | 15.54 | 5.112 | 24.72 | 1231 | 628.7 | 3.039
2¦20 | 18.33 | 4.39 | 24.91 | 1264 | 661.8 | 4.175
2¦21 | 22.08 | 3.85 | 23.96 | 1297 | 694.8 | 5.736
2¦22 | 26.61 | 3.378 | 22.45 | 1330 | 728 | 7.88
2¦23 | 31.45 | 2.905 | 22.12 | 1363 | 761.2 | 10.83
2¦24 | 35.61 | 2.394 | 22.51 | 1396 | 794.4 | 14.87
2¦25 | 40.38 | 1.976 | 22.91 | 1429 | 827.6 | 20.43
2¦26 | 46.37 | 1.652 | 23.24 | 1463 | 860.8 | 28.07
2¦27 | 53.46 | 1.386 | 23.46 | 1496 | 893.9 | 38.57
2¦28 | 61.1 | 1.153 | 23.57 | 1529 | 927.1 | 52.98
2¦29 | 69.42 | 0.9537 | 23.66 | 1562 | 960.3 | 72.79
2¦30 | 78.67 | 0.7867 | 23.68 | 1595 | 993.3 | 100
3¦1 | 78.91 | 0.7891 | 23.67 | 1629 | 33.01 | 100
3¦2 | 70.11 | 0.9632 | 23.69 | 1662 | 66.17 | 72.79
3¦3 | 62.05 | 1.171 | 23.7 | 1695 | 99.18 | 52.98
3¦4 | 54.71 | 1.419 | 23.69 | 1728 | 132.2 | 38.57
3¦5 | 47.84 | 1.704 | 23.72 | 1761 | 165.3 | 28.07
3¦6 | 41.71 | 2.041 | 23.69 | 1794 | 198.5 | 20.43
3¦7 | 36 | 2.421 | 23.63 | 1827 | 231.5 | 14.87
3¦8 | 31.05 | 2.868 | 23.57 | 1860 | 264.6 | 10.83
3¦9 | 26.74 | 3.393 | 23.55 | 1893 | 297.6 | 7.88
3¦10 | 22.84 | 3.983 | 23.52 | 1926 | 330.7 | 5.736
3¦11 | 19.38 | 4.64 | 23.52 | 1959 | 363.9 | 4.175
3¦12 | 16.34 | 5.378 | 23.54 | 1993 | 397 | 3.039
3¦13 | 13.69 | 6.189 | 23.53 | 2026 | 430.2 | 2.212
3¦14 | 11.38 | 7.066 | 23.55 | 2059 | 463.4 | 1.61
3¦15 | 9.399 | 8.019 | 23.56 | 2092 | 496.4 | 1.172
3¦16 | 7.712 | 9.039 | 23.58 | 2125 | 529.5 | 0.8531
3¦17 | 6.284 | 10.12 | 23.6 | 2158 | 562.5 | 0.621
3¦18 | 5.091 | 11.26 | 23.61 | 2191 | 595.5 | 0.452
3¦19 | 4.101 | 12.47 | 23.64 | 2224 | 628.7 | 0.329
3¦20 | 3.28 | 13.7 | 23.66 | 2257 | 661.7 | 0.2395
3¦21 | 2.611 | 14.98 | 23.68 | 2290 | 694.8 | 0.1743
3¦22 | 2.064 | 16.27 | 23.7 | 2324 | 728 | 0.1269
3¦23 | 1.625 | 17.59 | 23.7 | 2357 | 761.3 | 0.09236
3¦24 | 1.274 | 18.95 | 23.7 | 2390 | 794.4 | 0.06722
3¦25 | 0.9949 | 20.33 | 23.68 | 2423 | 827.4 | 0.04893
3¦26 | 0.7749 | 21.76 | 23.66 | 2456 | 860.4 | 0.03562
3¦27 | 0.602 | 23.22 | 23.64 | 2489 | 893.4 | 0.02593
3¦28 | 0.4671 | 24.74 | 23.65 | 2522 | 926.5 | 0.01888
3¦29 | 0.3621 | 26.36 | 23.65 | 2555 | 959.7 | 0.01374
3¦30 | 0.2812 | 28.1 | 23.69 | 2588 | 992.7 | 0.01001

## 22.2._1%_ZR
| τ in Pa | η in Pas | T in °C | t in s | t_seg in s | ɣ̇ in 1/s | ----
1¦1 | 0.08103 | 1.643 | 23.48 | 7.512 | 6 | 0.04932
1¦2 | 0.06651 | 1.33 | 23.49 | 13.51 | 12 | 0.05
1¦3 | 0.06791 | 1.359 | 23.52 | 19.51 | 18 | 0.04996
1¦4 | 0.06719 | 1.342 | 23.54 | 25.51 | 24 | 0.05006
1¦5 | 0.06861 | 1.373 | 23.55 | 31.51 | 30 | 0.04999
1¦6 | 0.06896 | 1.38 | 23.55 | 37.51 | 36 | 0.04996
1¦7 | 0.06887 | 1.376 | 23.58 | 43.51 | 42 | 0.05005
1¦8 | 0.06974 | 1.395 | 23.6 | 49.51 | 48 | 0.04999
1¦9 | 0.06979 | 1.397 | 23.64 | 55.51 | 54 | 0.04995
1¦10 | 0.0693 | 1.385 | 23.67 | 61.51 | 60 | 0.05005
1¦11 | 0.07044 | 1.409 | 23.67 | 67.51 | 66 | 0.04999
1¦12 | 0.07027 | 1.407 | 23.67 | 73.51 | 72 | 0.04995
1¦13 | 0.06979 | 1.394 | 23.66 | 79.51 | 78 | 0.05005
1¦14 | 0.07045 | 1.409 | 23.65 | 85.51 | 84 | 0.04999
1¦15 | 0.07048 | 1.411 | 23.65 | 91.51 | 90 | 0.04996
1¦16 | 0.06979 | 1.394 | 23.64 | 97.51 | 96 | 0.05006
1¦17 | 0.07092 | 1.418 | 23.62 | 103.5 | 102 | 0.05
1¦18 | 0.07097 | 1.421 | 23.62 | 109.5 | 108 | 0.04996
1¦19 | 0.07014 | 1.401 | 23.62 | 115.5 | 114 | 0.05005
1¦20 | 0.07106 | 1.421 | 23.63 | 121.5 | 120 | 0.05
1¦21 | 0.07114 | 1.424 | 23.63 | 127.5 | 126 | 0.04996
1¦22 | 0.07055 | 1.409 | 23.61 | 133.5 | 132 | 0.05006
1¦23 | 0.07142 | 1.428 | 23.62 | 139.5 | 138 | 0.05
1¦24 | 0.07174 | 1.436 | 23.62 | 145.5 | 144 | 0.04995
1¦25 | 0.07088 | 1.416 | 23.64 | 151.5 | 150 | 0.05006
1¦26 | 0.07205 | 1.441 | 23.61 | 157.5 | 156 | 0.05
1¦27 | 0.07171 | 1.436 | 23.61 | 163.5 | 162 | 0.04995
1¦28 | 0.07137 | 1.426 | 23.6 | 169.5 | 168 | 0.05005
1¦29 | 0.07246 | 1.449 | 23.61 | 175.5 | 174 | 0.05
1¦30 | 0.07251 | 1.452 | 23.61 | 181.5 | 180 | 0.04995
1¦31 | 0.07185 | 1.435 | 23.6 | 187.5 | 186 | 0.05005
1¦32 | 0.07288 | 1.457 | 23.61 | 193.5 | 192 | 0.05001
1¦33 | 0.07287 | 1.459 | 23.62 | 199.5 | 198 | 0.04996
1¦34 | 0.07234 | 1.445 | 23.61 | 205.5 | 204 | 0.05005
1¦35 | 0.07343 | 1.469 | 23.61 | 211.5 | 210 | 0.05
1¦36 | 0.07354 | 1.472 | 23.61 | 217.5 | 216 | 0.04996
1¦37 | 0.07295 | 1.457 | 23.6 | 223.5 | 222 | 0.05005
1¦38 | 0.07393 | 1.479 | 23.61 | 229.5 | 228 | 0.05
1¦39 | 0.07398 | 1.481 | 23.58 | 235.5 | 234 | 0.04996
1¦40 | 0.07339 | 1.466 | 23.6 | 241.5 | 240 | 0.05005
1¦41 | 0.07448 | 1.489 | 23.61 | 247.5 | 246 | 0.05001
1¦42 | 0.07443 | 1.49 | 23.64 | 253.5 | 252 | 0.04996
1¦43 | 0.07393 | 1.477 | 23.63 | 259.5 | 258 | 0.05005
1¦44 | 0.07491 | 1.498 | 23.63 | 265.5 | 264 | 0.05
1¦45 | 0.07495 | 1.5 | 23.63 | 271.5 | 270 | 0.04996
1¦46 | 0.07429 | 1.484 | 23.63 | 277.5 | 276 | 0.05005
1¦47 | 0.07535 | 1.507 | 23.62 | 283.5 | 282 | 0.05001
1¦48 | 0.07541 | 1.51 | 23.63 | 289.5 | 288 | 0.04996
1¦49 | 0.07488 | 1.496 | 23.62 | 295.5 | 294 | 0.05005
1¦50 | 0.07584 | 1.516 | 23.62 | 301.5 | 300 | 0.05002
1¦51 | 0.07606 | 1.523 | 23.61 | 307.5 | 306 | 0.04995
1¦52 | 0.07564 | 1.511 | 23.62 | 313.5 | 312 | 0.05005
1¦53 | 0.0765 | 1.529 | 23.62 | 319.5 | 318 | 0.05001
1¦54 | 0.07675 | 1.536 | 23.61 | 325.5 | 324 | 0.04996
1¦55 | 0.07579 | 1.514 | 23.62 | 331.5 | 330 | 0.05005
1¦56 | 0.07694 | 1.539 | 23.61 | 337.5 | 336 | 0.05
1¦57 | 0.07704 | 1.542 | 23.61 | 343.5 | 342 | 0.04995
1¦58 | 0.07621 | 1.523 | 23.6 | 349.5 | 348 | 0.05004
1¦59 | 0.07745 | 1.549 | 23.61 | 355.5 | 354 | 0.05001
1¦60 | 0.07776 | 1.556 | 23.62 | 361.5 | 360 | 0.04996
1¦61 | 0.07715 | 1.541 | 23.62 | 367.5 | 366 | 0.05005
1¦62 | 0.07784 | 1.556 | 23.62 | 373.5 | 372 | 0.05002
1¦63 | 0.07806 | 1.563 | 23.62 | 379.5 | 378 | 0.04995
1¦64 | 0.07761 | 1.551 | 23.61 | 385.5 | 384 | 0.05004
1¦65 | 0.07834 | 1.566 | 23.61 | 391.5 | 390 | 0.05002
1¦66 | 0.07862 | 1.574 | 23.62 | 397.5 | 396 | 0.04996
1¦67 | 0.07789 | 1.556 | 23.62 | 403.5 | 402 | 0.05005
1¦68 | 0.07893 | 1.578 | 23.61 | 409.5 | 408 | 0.05002
1¦69 | 0.0793 | 1.587 | 23.62 | 415.5 | 414 | 0.04996
1¦70 | 0.07858 | 1.57 | 23.62 | 421.5 | 420 | 0.05004
1¦71 | 0.07934 | 1.586 | 23.61 | 427.5 | 426 | 0.05002
1¦72 | 0.08002 | 1.602 | 23.62 | 433.5 | 432 | 0.04996
1¦73 | 0.07937 | 1.586 | 23.62 | 439.5 | 438 | 0.05004
1¦74 | 0.08028 | 1.605 | 23.62 | 445.5 | 444 | 0.05002
1¦75 | 0.08069 | 1.615 | 23.64 | 451.5 | 450 | 0.04995
1¦76 | 0.08008 | 1.6 | 23.62 | 457.5 | 456 | 0.05004
1¦77 | 0.08084 | 1.616 | 23.62 | 463.5 | 462 | 0.05002
1¦78 | 0.08118 | 1.625 | 23.62 | 469.5 | 468 | 0.04996
1¦79 | 0.08084 | 1.616 | 23.61 | 475.5 | 474 | 0.05003
1¦80 | 0.08173 | 1.634 | 23.61 | 481.5 | 480 | 0.05002
1¦81 | 0.08194 | 1.64 | 23.61 | 487.5 | 486 | 0.04995
1¦82 | 0.08144 | 1.628 | 23.62 | 493.5 | 492 | 0.05003
1¦83 | 0.0823 | 1.645 | 23.62 | 499.5 | 498 | 0.05002
1¦84 | 0.08272 | 1.656 | 23.6 | 505.5 | 504 | 0.04996
1¦85 | 0.08218 | 1.643 | 23.61 | 511.5 | 510 | 0.05003
1¦86 | 0.08295 | 1.658 | 23.63 | 517.5 | 516 | 0.05002
1¦87 | 0.08342 | 1.67 | 23.61 | 523.5 | 522 | 0.04996
1¦88 | 0.08309 | 1.661 | 23.62 | 529.5 | 528 | 0.05003
1¦89 | 0.08372 | 1.674 | 23.61 | 535.5 | 534 | 0.05003
1¦90 | 0.08411 | 1.683 | 23.62 | 541.5 | 540 | 0.04996
1¦91 | 0.08364 | 1.672 | 23.61 | 547.5 | 546 | 0.05003
1¦92 | 0.08435 | 1.686 | 23.63 | 553.5 | 552 | 0.05003
1¦93 | 0.0851 | 1.704 | 23.62 | 559.5 | 558 | 0.04995
1¦94 | 0.08447 | 1.688 | 23.61 | 565.5 | 564 | 0.05003
1¦95 | 0.08519 | 1.703 | 23.61 | 571.5 | 570 | 0.05003
1¦96 | 0.08558 | 1.712 | 23.62 | 577.5 | 576 | 0.04997
1¦97 | 0.08556 | 1.711 | 23.61 | 583.5 | 582 | 0.05002
1¦98 | 0.08627 | 1.725 | 23.62 | 589.5 | 588 | 0.05003
1¦99 | 0.08668 | 1.735 | 23.61 | 595.5 | 594 | 0.04996
1¦100 | 0.08599 | 1.719 | 23.63 | 601.5 | 600 | 0.05001
2¦1 | 0.02682 | 2.682 | 23.63 | 634.8 | 33.01 | 0.009999
2¦2 | 0.03282 | 2.389 | 23.63 | 667.8 | 66.01 | 0.01374
2¦3 | 0.04133 | 2.19 | 23.64 | 700.8 | 99.02 | 0.01887
2¦4 | 0.05322 | 2.053 | 23.63 | 733.9 | 132.1 | 0.02593
2¦5 | 0.06979 | 1.959 | 23.63 | 767 | 165.2 | 0.03562
2¦6 | 0.0929 | 1.898 | 23.64 | 800 | 198.2 | 0.04894
2¦7 | 0.1249 | 1.857 | 23.63 | 833 | 231.2 | 0.06723
2¦8 | 0.1687 | 1.826 | 23.63 | 866.2 | 264.4 | 0.09237
2¦9 | 0.2277 | 1.794 | 23.63 | 899.3 | 297.5 | 0.1269
2¦10 | 0.3049 | 1.749 | 23.63 | 932.3 | 330.5 | 0.1743
2¦11 | 0.4074 | 1.701 | 23.62 | 965.6 | 363.8 | 0.2395
2¦12 | 0.5401 | 1.642 | 23.61 | 998.6 | 396.8 | 0.329
2¦13 | 0.7098 | 1.57 | 23.61 | 1032 | 430 | 0.452
2¦14 | 0.9297 | 1.497 | 23.59 | 1065 | 463.1 | 0.621
2¦15 | 1.211 | 1.419 | 23.57 | 1098 | 496.2 | 0.8532
2¦16 | 1.569 | 1.338 | 23.58 | 1131 | 529.3 | 1.172
2¦17 | 2.03 | 1.261 | 23.57 | 1164 | 562.4 | 1.61
2¦18 | 2.584 | 1.168 | 23.57 | 1197 | 595.5 | 2.212
2¦19 | 3.271 | 1.076 | 23.57 | 1230 | 628.5 | 3.039
2¦20 | 4.091 | 0.9798 | 23.57 | 1263 | 661.5 | 4.175
2¦21 | 5.093 | 0.8878 | 23.58 | 1296 | 694.5 | 5.736
2¦22 | 6.286 | 0.7977 | 23.59 | 1329 | 727.6 | 7.88
2¦23 | 7.682 | 0.7095 | 23.6 | 1362 | 760.7 | 10.83
2¦24 | 9.31 | 0.6259 | 23.59 | 1395 | 793.7 | 14.87
2¦25 | 11.2 | 0.5481 | 23.61 | 1429 | 826.9 | 20.43
2¦26 | 13.39 | 0.477 | 23.62 | 1462 | 859.9 | 28.07
2¦27 | 15.92 | 0.4128 | 23.63 | 1495 | 892.9 | 38.57
2¦28 | 18.81 | 0.355 | 23.63 | 1528 | 926 | 52.98
2¦29 | 22.12 | 0.304 | 23.63 | 1561 | 959 | 72.79
2¦30 | 25.83 | 0.2583 | 23.64 | 1594 | 992 | 100
3¦1 | 25.79 | 0.2579 | 23.64 | 1627 | 33.01 | 100
3¦2 | 22.08 | 0.3033 | 23.65 | 1660 | 66.16 | 72.79
3¦3 | 18.81 | 0.355 | 23.66 | 1693 | 99.17 | 52.98
3¦4 | 15.97 | 0.4142 | 23.66 | 1726 | 132.4 | 38.57
3¦5 | 13.47 | 0.48 | 23.68 | 1759 | 165.4 | 28.07
3¦6 | 11.32 | 0.554 | 23.7 | 1792 | 198.4 | 20.43
3¦7 | 9.44 | 0.6347 | 23.73 | 1825 | 231.4 | 14.87
3¦8 | 7.82 | 0.7223 | 23.85 | 1858 | 264.4 | 10.83
3¦9 | 6.416 | 0.8141 | 24.1 | 1891 | 297.4 | 7.88
3¦10 | 5.202 | 0.9069 | 24.55 | 1925 | 330.6 | 5.736
3¦11 | 4.162 | 0.9969 | 25.08 | 1958 | 363.6 | 4.175
3¦12 | 3.346 | 1.101 | 24.76 | 1991 | 396.7 | 3.039
3¦13 | 2.791 | 1.262 | 22.92 | 2024 | 429.7 | 2.212
3¦14 | 2.333 | 1.449 | 21.95 | 2057 | 462.7 | 1.61
3¦15 | 1.855 | 1.582 | 22.23 | 2090 | 495.7 | 1.172
3¦16 | 1.437 | 1.684 | 22.68 | 2123 | 528.9 | 0.8532
3¦17 | 1.105 | 1.779 | 23.06 | 2156 | 562 | 0.621
3¦18 | 0.8467 | 1.873 | 23.35 | 2189 | 595 | 0.452
3¦19 | 0.6496 | 1.974 | 23.52 | 2222 | 628.2 | 0.329
3¦20 | 0.496 | 2.071 | 23.66 | 2255 | 661.2 | 0.2395
3¦21 | 0.3793 | 2.176 | 23.68 | 2288 | 694.2 | 0.1743
3¦22 | 0.2901 | 2.286 | 23.66 | 2321 | 727.2 | 0.1269
3¦23 | 0.2212 | 2.395 | 23.67 | 2354 | 760.2 | 0.09236
3¦24 | 0.1686 | 2.508 | 23.66 | 2387 | 793.2 | 0.06724
3¦25 | 0.1289 | 2.634 | 23.68 | 2420 | 826.4 | 0.04894
3¦26 | 0.09879 | 2.773 | 23.68 | 2453 | 859.4 | 0.03562
3¦27 | 0.07631 | 2.943 | 23.69 | 2486 | 892.4 | 0.02593
3¦28 | 0.05942 | 3.148 | 23.69 | 2519 | 925.4 | 0.01887
3¦29 | 0.04719 | 3.435 | 23.67 | 2553 | 958.6 | 0.01374
3¦30 | 0.0377 | 3.77 | 23.63 | 2586 | 991.7 | 0.01

## 26.2._0,5%_ZR
| τ in Pa | η in Pas | T in °C | t in s | t_seg in s | ɣ̇ in 1/s | ----
1¦1 | 0.005243 | 0.1048 | 23.7 | 7.445 | 6 | 0.05005
1¦2 | 0.004988 | 0.09985 | 23.71 | 13.44 | 12 | 0.04996
1¦3 | 0.004223 | 0.08445 | 23.72 | 19.45 | 18 | 0.05001
1¦4 | 0.005434 | 0.1086 | 23.7 | 25.45 | 24 | 0.05004
1¦5 | 0.006199 | 0.1241 | 23.7 | 31.45 | 30 | 0.04995
1¦6 | 0.006734 | 0.1347 | 23.68 | 37.45 | 36 | 0.04999
1¦7 | 0.007942 | 0.1587 | 23.68 | 43.45 | 42 | 0.05004
1¦8 | 0.008998 | 0.1801 | 23.68 | 49.45 | 48 | 0.04996
1¦9 | 0.009348 | 0.187 | 23.67 | 55.45 | 54 | 0.05
1¦10 | 0.01022 | 0.2042 | 23.65 | 61.44 | 60 | 0.05005
1¦11 | 0.01099 | 0.22 | 23.67 | 67.44 | 66 | 0.04995
1¦12 | 0.01122 | 0.2244 | 23.66 | 73.44 | 72 | 0.05
1¦13 | 0.01183 | 0.2364 | 23.66 | 79.45 | 78 | 0.05004
1¦14 | 0.01234 | 0.2471 | 23.66 | 85.45 | 84 | 0.04995
1¦15 | 0.01218 | 0.2436 | 23.66 | 91.45 | 90 | 0.05
1¦16 | 0.01259 | 0.2516 | 23.69 | 97.45 | 96 | 0.05005
1¦17 | 0.01279 | 0.2559 | 23.66 | 103.4 | 102 | 0.04996
1¦18 | 0.01296 | 0.2592 | 23.67 | 109.4 | 108 | 0.04999
1¦19 | 0.0132 | 0.2636 | 23.66 | 115.4 | 114 | 0.05005
1¦20 | 0.01396 | 0.2795 | 23.65 | 121.4 | 120 | 0.04995
1¦21 | 0.01343 | 0.2686 | 23.66 | 127.4 | 126 | 0.04999
1¦22 | 0.01409 | 0.2815 | 23.65 | 133.4 | 132 | 0.05005
1¦23 | 0.01425 | 0.2853 | 23.65 | 139.4 | 138 | 0.04995
1¦24 | 0.01387 | 0.2775 | 23.65 | 145.4 | 144 | 0.04999
1¦25 | 0.01405 | 0.2807 | 23.65 | 151.4 | 150 | 0.05005
1¦26 | 0.01451 | 0.2905 | 23.64 | 157.4 | 156 | 0.04995
1¦27 | 0.01424 | 0.2848 | 23.66 | 163.4 | 162 | 0.04999
1¦28 | 0.01441 | 0.2879 | 23.65 | 169.4 | 168 | 0.05005
1¦29 | 0.01481 | 0.2965 | 23.66 | 175.4 | 174 | 0.04996
1¦30 | 0.01443 | 0.2886 | 23.64 | 181.4 | 180 | 0.04999
1¦31 | 0.01463 | 0.2922 | 23.63 | 187.4 | 186 | 0.05006
1¦32 | 0.01504 | 0.3011 | 23.66 | 193.4 | 192 | 0.04996
1¦33 | 0.01477 | 0.2955 | 23.65 | 199.4 | 198 | 0.04998
1¦34 | 0.01475 | 0.2947 | 23.64 | 205.4 | 204 | 0.05005
1¦35 | 0.01528 | 0.3059 | 23.64 | 211.4 | 210 | 0.04996
1¦36 | 0.01516 | 0.3032 | 23.64 | 217.4 | 216 | 0.04998
1¦37 | 0.01498 | 0.2991 | 23.64 | 223.4 | 222 | 0.05007
1¦38 | 0.01553 | 0.311 | 23.64 | 229.4 | 228 | 0.04995
1¦39 | 0.01514 | 0.3028 | 23.65 | 235.4 | 234 | 0.04999
1¦40 | 0.01519 | 0.3034 | 23.64 | 241.4 | 240 | 0.05007
1¦41 | 0.01573 | 0.3148 | 23.64 | 247.4 | 246 | 0.04995
1¦42 | 0.01532 | 0.3065 | 23.63 | 253.4 | 252 | 0.04998
1¦43 | 0.0154 | 0.3076 | 23.64 | 259.4 | 258 | 0.05007
1¦44 | 0.01588 | 0.3178 | 23.62 | 265.4 | 264 | 0.04995
1¦45 | 0.01547 | 0.3094 | 23.64 | 271.4 | 270 | 0.04998
1¦46 | 0.01538 | 0.3072 | 23.63 | 277.4 | 276 | 0.05007
1¦47 | 0.01595 | 0.3193 | 23.65 | 283.4 | 282 | 0.04996
1¦48 | 0.01577 | 0.3155 | 23.62 | 289.4 | 288 | 0.04998
1¦49 | 0.01552 | 0.3098 | 23.63 | 295.4 | 294 | 0.05007
1¦50 | 0.01616 | 0.3235 | 23.62 | 301.4 | 300 | 0.04996
1¦51 | 0.01593 | 0.3189 | 23.62 | 307.4 | 306 | 0.04997
1¦52 | 0.01576 | 0.3146 | 23.61 | 313.4 | 312 | 0.05008
1¦53 | 0.01638 | 0.3279 | 23.62 | 319.4 | 318 | 0.04995
1¦54 | 0.0161 | 0.3221 | 23.62 | 325.4 | 324 | 0.04998
1¦55 | 0.01608 | 0.3211 | 23.61 | 331.4 | 330 | 0.05007
1¦56 | 0.01672 | 0.3348 | 23.61 | 337.4 | 336 | 0.04995
1¦57 | 0.01633 | 0.3268 | 23.61 | 343.4 | 342 | 0.04998
1¦58 | 0.01626 | 0.3247 | 23.61 | 349.4 | 348 | 0.05008
1¦59 | 0.01692 | 0.3386 | 23.6 | 355.4 | 354 | 0.04996
1¦60 | 0.01674 | 0.3351 | 23.59 | 361.4 | 360 | 0.04997
1¦61 | 0.01652 | 0.3298 | 23.6 | 367.4 | 366 | 0.05007
1¦62 | 0.01714 | 0.343 | 23.59 | 373.4 | 372 | 0.04996
1¦63 | 0.01676 | 0.3354 | 23.59 | 379.4 | 378 | 0.04997
1¦64 | 0.01659 | 0.3313 | 23.6 | 385.4 | 384 | 0.05008
1¦65 | 0.01738 | 0.3479 | 23.58 | 391.4 | 390 | 0.04995
1¦66 | 0.01704 | 0.3409 | 23.58 | 397.4 | 396 | 0.04997
1¦67 | 0.01681 | 0.3356 | 23.58 | 403.4 | 402 | 0.05008
1¦68 | 0.01737 | 0.3478 | 23.58 | 409.4 | 408 | 0.04996
1¦69 | 0.01729 | 0.346 | 23.57 | 415.4 | 414 | 0.04996
1¦70 | 0.01716 | 0.3427 | 23.56 | 421.4 | 420 | 0.05008
1¦71 | 0.01773 | 0.3549 | 23.57 | 427.4 | 426 | 0.04995
1¦72 | 0.01745 | 0.3492 | 23.57 | 433.4 | 432 | 0.04998
1¦73 | 0.01727 | 0.3449 | 23.56 | 439.4 | 438 | 0.05009
1¦74 | 0.01792 | 0.3588 | 23.56 | 445.4 | 444 | 0.04995
1¦75 | 0.01736 | 0.3473 | 23.56 | 451.4 | 450 | 0.04998
1¦76 | 0.01731 | 0.3457 | 23.56 | 457.4 | 456 | 0.05008
1¦77 | 0.01872 | 0.3748 | 23.56 | 463.4 | 462 | 0.04996
1¦78 | 0.01815 | 0.3633 | 23.56 | 469.4 | 468 | 0.04996
1¦79 | 0.01758 | 0.351 | 23.56 | 475.4 | 474 | 0.05009
1¦80 | 0.01847 | 0.3695 | 23.55 | 481.4 | 480 | 0.04997
1¦81 | 0.01833 | 0.3668 | 23.55 | 487.4 | 486 | 0.04996
1¦82 | 0.01803 | 0.36 | 23.56 | 493.4 | 492 | 0.05008
1¦83 | 0.01883 | 0.3769 | 23.55 | 499.4 | 498 | 0.04996
1¦84 | 0.01855 | 0.3713 | 23.55 | 505.4 | 504 | 0.04996
1¦85 | 0.01825 | 0.3644 | 23.55 | 511.4 | 510 | 0.05008
1¦86 | 0.01909 | 0.3821 | 23.55 | 517.4 | 516 | 0.04997
1¦87 | 0.01883 | 0.3768 | 23.55 | 523.4 | 522 | 0.04996
1¦88 | 0.01848 | 0.369 | 23.55 | 529.4 | 528 | 0.05008
1¦89 | 0.01931 | 0.3865 | 23.56 | 535.4 | 534 | 0.04996
1¦90 | 0.0191 | 0.3824 | 23.56 | 541.4 | 540 | 0.04996
1¦91 | 0.01851 | 0.3695 | 23.55 | 547.4 | 546 | 0.05009
1¦92 | 0.01948 | 0.3898 | 23.55 | 553.4 | 552 | 0.04997
1¦93 | 0.01934 | 0.3872 | 23.56 | 559.4 | 558 | 0.04996
1¦94 | 0.01906 | 0.3806 | 23.56 | 565.4 | 564 | 0.05009
1¦95 | 0.01982 | 0.3966 | 23.55 | 571.4 | 570 | 0.04997
1¦96 | 0.01965 | 0.3934 | 23.55 | 577.4 | 576 | 0.04995
1¦97 | 0.01879 | 0.3752 | 23.56 | 583.4 | 582 | 0.05009
1¦98 | 0.01992 | 0.3987 | 23.56 | 589.4 | 588 | 0.04997
1¦99 | 0.01988 | 0.3979 | 23.55 | 595.4 | 594 | 0.04995
1¦100 | 0.01912 | 0.3816 | 23.56 | 601.4 | 600 | 0.05009
2¦1 | 0.0133 | 1.33 | 23.56 | 634.7 | 33.01 | 0.01
2¦2 | 0.01387 | 1.009 | 23.57 | 667.9 | 66.19 | 0.01374
2¦3 | 0.01479 | 0.7835 | 23.56 | 700.9 | 99.2 | 0.01887
2¦4 | 0.0161 | 0.6209 | 23.59 | 734.1 | 132.3 | 0.02593
2¦5 | 0.01801 | 0.5055 | 23.59 | 767.3 | 165.5 | 0.03562
2¦6 | 0.02061 | 0.4212 | 23.56 | 800.4 | 198.7 | 0.04894
2¦7 | 0.02394 | 0.3561 | 23.63 | 833.5 | 231.8 | 0.06723
2¦8 | 0.02867 | 0.3104 | 23.63 | 866.7 | 264.9 | 0.09237
2¦9 | 0.03501 | 0.2759 | 23.63 | 899.7 | 297.9 | 0.1269
2¦10 | 0.04305 | 0.2469 | 23.64 | 932.8 | 331.1 | 0.1743
2¦11 | 0.05354 | 0.2235 | 23.66 | 966 | 364.2 | 0.2395
2¦12 | 0.06767 | 0.2057 | 23.66 | 999.2 | 397.5 | 0.329
2¦13 | 0.08796 | 0.1946 | 23.66 | 1032 | 430.6 | 0.452
2¦14 | 0.115 | 0.1851 | 23.66 | 1065 | 463.6 | 0.621
2¦15 | 0.1512 | 0.1772 | 23.66 | 1099 | 496.8 | 0.8532
2¦16 | 0.2075 | 0.177 | 23.66 | 1132 | 529.9 | 1.172
2¦17 | 0.2872 | 0.1784 | 23.66 | 1165 | 562.9 | 1.61
2¦18 | 0.3749 | 0.1694 | 23.66 | 1198 | 596 | 2.212
2¦19 | 0.5109 | 0.1681 | 23.64 | 1231 | 629.1 | 3.039
2¦20 | 0.6706 | 0.1606 | 23.62 | 1264 | 662.1 | 4.175
2¦21 | 0.8885 | 0.1549 | 23.61 | 1297 | 695.1 | 5.736
2¦22 | 1.169 | 0.1483 | 23.6 | 1330 | 728.3 | 7.88
2¦23 | 1.521 | 0.1405 | 23.59 | 1363 | 761.4 | 10.83
2¦24 | 1.961 | 0.1318 | 23.59 | 1396 | 794.4 | 14.87
2¦25 | 2.502 | 0.1224 | 23.58 | 1429 | 827.6 | 20.43
2¦26 | 3.177 | 0.1132 | 23.59 | 1462 | 860.6 | 28.07
2¦27 | 3.999 | 0.1037 | 23.59 | 1495 | 893.7 | 38.57
2¦28 | 4.99 | 0.09418 | 23.61 | 1529 | 926.9 | 52.98
2¦29 | 6.138 | 0.08432 | 23.62 | 1562 | 960.1 | 72.79
2¦30 | 7.517 | 0.07517 | 23.61 | 1595 | 993.1 | 100
3¦1 | 7.484 | 0.07484 | 23.63 | 1628 | 33.01 | 100
3¦2 | 6.097 | 0.08377 | 23.64 | 1661 | 66.01 | 72.79
3¦3 | 4.918 | 0.09282 | 23.66 | 1694 | 99.02 | 52.98
3¦4 | 3.957 | 0.1026 | 23.69 | 1727 | 132 | 38.57
3¦5 | 3.156 | 0.1124 | 23.73 | 1760 | 165 | 28.07
3¦6 | 2.5 | 0.1223 | 23.85 | 1793 | 198.2 | 20.43
3¦7 | 1.952 | 0.1313 | 24.09 | 1826 | 231.2 | 14.87
3¦8 | 1.514 | 0.1399 | 24.58 | 1859 | 264.2 | 10.83
3¦9 | 1.167 | 0.1481 | 25.15 | 1892 | 297.2 | 7.88
3¦10 | 0.9012 | 0.1571 | 24.75 | 1925 | 330.2 | 5.736
3¦11 | 0.732 | 0.1753 | 22.77 | 1959 | 363.4 | 4.175
3¦12 | 0.5769 | 0.1898 | 21.95 | 1992 | 396.5 | 3.039
3¦13 | 0.4528 | 0.2047 | 22.26 | 2025 | 429.5 | 2.212
3¦14 | 0.335 | 0.2081 | 22.72 | 2058 | 462.7 | 1.61
3¦15 | 0.2455 | 0.2094 | 23.1 | 2091 | 495.9 | 1.172
3¦16 | 0.184 | 0.2156 | 23.37 | 2124 | 529 | 0.8532
3¦17 | 0.1405 | 0.2263 | 23.53 | 2157 | 562.1 | 0.621
3¦18 | 0.109 | 0.2412 | 23.65 | 2190 | 595.2 | 0.452
3¦19 | 0.08593 | 0.2611 | 23.66 | 2224 | 628.4 | 0.329
3¦20 | 0.06856 | 0.2863 | 23.66 | 2257 | 661.5 | 0.2395
3¦21 | 0.05413 | 0.3105 | 23.66 | 2290 | 694.6 | 0.1743
3¦22 | 0.04349 | 0.3427 | 23.66 | 2323 | 727.7 | 0.1269
3¦23 | 0.03473 | 0.376 | 23.66 | 2356 | 760.7 | 0.09237
3¦24 | 0.02846 | 0.4233 | 23.67 | 2389 | 793.7 | 0.06724
3¦25 | 0.02369 | 0.4841 | 23.68 | 2422 | 826.7 | 0.04894
3¦26 | 0.02024 | 0.5681 | 23.68 | 2455 | 859.9 | 0.03562
3¦27 | 0.0176 | 0.6785 | 23.68 | 2488 | 893 | 0.02593
3¦28 | 0.01574 | 0.8339 | 23.66 | 2521 | 926.1 | 0.01887
3¦29 | 0.01444 | 1.051 | 23.62 | 2554 | 959.3 | 0.01374
3¦30 | 0.01345 | 1.345 | 23.58 | 2587 | 992.3 | 0.009999

## 26.2._1%_ZR
| τ in Pa | η in Pas | T in °C | t in s | t_seg in s | ɣ̇ in 1/s | ----
1¦1 | 0.05725 | 1.146 | 23.65 | 7.516 | 6 | 0.04995
1¦2 | 0.06665 | 1.334 | 23.65 | 13.52 | 12 | 0.04996
1¦3 | 0.06824 | 1.364 | 23.66 | 19.52 | 18 | 0.05002
1¦4 | 0.06913 | 1.382 | 23.66 | 25.52 | 24 | 0.05001
1¦5 | 0.06969 | 1.395 | 23.66 | 31.52 | 30 | 0.04997
1¦6 | 0.06947 | 1.389 | 23.68 | 37.52 | 36 | 0.05002
1¦7 | 0.06998 | 1.399 | 23.68 | 43.52 | 42 | 0.05001
1¦8 | 0.07 | 1.401 | 23.69 | 49.52 | 48 | 0.04997
1¦9 | 0.06957 | 1.391 | 23.7 | 55.52 | 54 | 0.05001
1¦10 | 0.07005 | 1.401 | 23.71 | 61.52 | 60 | 0.05001
1¦11 | 0.07009 | 1.403 | 23.71 | 67.52 | 66 | 0.04996
1¦12 | 0.06985 | 1.397 | 23.73 | 73.52 | 72 | 0.05001
1¦13 | 0.07025 | 1.405 | 23.74 | 79.52 | 78 | 0.05001
1¦14 | 0.07004 | 1.402 | 23.75 | 85.52 | 84 | 0.04997
1¦15 | 0.06989 | 1.397 | 23.77 | 91.52 | 90 | 0.05002
1¦16 | 0.07025 | 1.405 | 23.79 | 97.52 | 96 | 0.05001
1¦17 | 0.06991 | 1.399 | 23.81 | 103.5 | 102 | 0.04997
1¦18 | 0.06973 | 1.394 | 23.83 | 109.5 | 108 | 0.05002
1¦19 | 0.06989 | 1.397 | 23.86 | 115.5 | 114 | 0.05002
1¦20 | 0.07022 | 1.405 | 23.89 | 121.5 | 120 | 0.04997
1¦21 | 0.06971 | 1.394 | 23.94 | 127.5 | 126 | 0.05001
1¦22 | 0.07018 | 1.403 | 23.98 | 133.5 | 132 | 0.05002
1¦23 | 0.07003 | 1.401 | 24.03 | 139.5 | 138 | 0.04997
1¦24 | 0.07004 | 1.4 | 24.1 | 145.5 | 144 | 0.05002
1¦25 | 0.07002 | 1.4 | 24.2 | 151.5 | 150 | 0.05001
1¦26 | 0.07004 | 1.402 | 24.25 | 157.5 | 156 | 0.04997
1¦27 | 0.06974 | 1.394 | 24.34 | 163.5 | 162 | 0.05002
1¦28 | 0.07007 | 1.401 | 24.43 | 169.5 | 168 | 0.05002
1¦29 | 0.06997 | 1.401 | 24.56 | 175.5 | 174 | 0.04996
1¦30 | 0.06955 | 1.391 | 24.65 | 181.5 | 180 | 0.05001
1¦31 | 0.06984 | 1.396 | 24.78 | 187.5 | 186 | 0.05002
1¦32 | 0.06984 | 1.398 | 24.91 | 193.5 | 192 | 0.04996
1¦33 | 0.06943 | 1.388 | 25 | 199.5 | 198 | 0.05001
1¦34 | 0.06967 | 1.393 | 25.08 | 205.5 | 204 | 0.05002
1¦35 | 0.06949 | 1.391 | 25.15 | 211.5 | 210 | 0.04996
1¦36 | 0.06925 | 1.385 | 25.2 | 217.5 | 216 | 0.05001
1¦37 | 0.0695 | 1.389 | 25.21 | 223.5 | 222 | 0.05003
1¦38 | 0.06976 | 1.396 | 25.17 | 229.5 | 228 | 0.04996
1¦39 | 0.06953 | 1.39 | 25.08 | 235.5 | 234 | 0.05002
1¦40 | 0.07011 | 1.401 | 24.92 | 241.5 | 240 | 0.05003
1¦41 | 0.07074 | 1.416 | 24.66 | 247.5 | 246 | 0.04996
1¦42 | 0.07102 | 1.42 | 24.33 | 253.5 | 252 | 0.05001
1¦43 | 0.07232 | 1.446 | 23.96 | 259.5 | 258 | 0.05003
1¦44 | 0.07335 | 1.468 | 23.59 | 265.5 | 264 | 0.04996
1¦45 | 0.07388 | 1.477 | 23.22 | 271.5 | 270 | 0.05001
1¦46 | 0.07539 | 1.507 | 22.9 | 277.5 | 276 | 0.05003
1¦47 | 0.07673 | 1.536 | 22.57 | 283.5 | 282 | 0.04995
1¦48 | 0.0774 | 1.548 | 22.32 | 289.5 | 288 | 0.05
1¦49 | 0.07884 | 1.576 | 22.12 | 295.5 | 294 | 0.05004
1¦50 | 0.08013 | 1.604 | 21.97 | 301.5 | 300 | 0.04996
1¦51 | 0.08044 | 1.609 | 21.95 | 307.5 | 306 | 0.05
1¦52 | 0.08137 | 1.626 | 21.95 | 313.5 | 312 | 0.05004
1¦53 | 0.08214 | 1.644 | 21.97 | 319.5 | 318 | 0.04995
1¦54 | 0.08221 | 1.644 | 21.94 | 325.5 | 324 | 0.05001
1¦55 | 0.08257 | 1.65 | 22.02 | 331.5 | 330 | 0.05005
1¦56 | 0.08321 | 1.666 | 22.15 | 337.5 | 336 | 0.04996
1¦57 | 0.08285 | 1.657 | 22.25 | 343.5 | 342 | 0.05
1¦58 | 0.0832 | 1.662 | 22.32 | 349.5 | 348 | 0.05005
1¦59 | 0.08334 | 1.668 | 22.41 | 355.5 | 354 | 0.04995
1¦60 | 0.08295 | 1.659 | 22.49 | 361.5 | 360 | 0.05
1¦61 | 0.0833 | 1.664 | 22.58 | 367.5 | 366 | 0.05005
1¦62 | 0.08356 | 1.673 | 22.66 | 373.5 | 372 | 0.04995
1¦63 | 0.08298 | 1.66 | 22.73 | 379.5 | 378 | 0.05
1¦64 | 0.08311 | 1.661 | 22.8 | 385.5 | 384 | 0.05005
1¦65 | 0.08336 | 1.669 | 22.9 | 391.5 | 390 | 0.04995
1¦66 | 0.08262 | 1.652 | 22.95 | 397.5 | 396 | 0.05
1¦67 | 0.08307 | 1.66 | 23.02 | 403.5 | 402 | 0.05004
1¦68 | 0.08338 | 1.669 | 23.08 | 409.5 | 408 | 0.04994
1¦69 | 0.08273 | 1.654 | 23.13 | 415.5 | 414 | 0.05
1¦70 | 0.08302 | 1.659 | 23.18 | 421.5 | 420 | 0.05006
1¦71 | 0.08342 | 1.67 | 23.24 | 427.5 | 426 | 0.04995
1¦72 | 0.083 | 1.66 | 23.28 | 433.5 | 432 | 0.05
1¦73 | 0.08327 | 1.663 | 23.33 | 439.5 | 438 | 0.05006
1¦74 | 0.08369 | 1.676 | 23.37 | 445.5 | 444 | 0.04995
1¦75 | 0.08327 | 1.666 | 23.42 | 451.5 | 450 | 0.05
1¦76 | 0.08348 | 1.668 | 23.44 | 457.5 | 456 | 0.05006
1¦77 | 0.08409 | 1.683 | 23.47 | 463.5 | 462 | 0.04995
1¦78 | 0.08363 | 1.673 | 23.5 | 469.5 | 468 | 0.05
1¦79 | 0.084 | 1.678 | 23.52 | 475.5 | 474 | 0.05007
1¦80 | 0.0845 | 1.692 | 23.53 | 481.5 | 480 | 0.04995
1¦81 | 0.08413 | 1.683 | 23.55 | 487.5 | 486 | 0.04999
1¦82 | 0.08436 | 1.685 | 23.57 | 493.5 | 492 | 0.05006
1¦83 | 0.08496 | 1.701 | 23.63 | 499.5 | 498 | 0.04995
1¦84 | 0.08474 | 1.695 | 23.67 | 505.5 | 504 | 0.04999
1¦85 | 0.08508 | 1.699 | 23.65 | 511.5 | 510 | 0.05006
1¦86 | 0.08572 | 1.716 | 23.64 | 517.5 | 516 | 0.04995
1¦87 | 0.08542 | 1.709 | 23.67 | 523.5 | 522 | 0.04999
1¦88 | 0.0856 | 1.71 | 23.67 | 529.5 | 528 | 0.05007
1¦89 | 0.08635 | 1.729 | 23.68 | 535.5 | 534 | 0.04995
1¦90 | 0.08622 | 1.725 | 23.68 | 541.5 | 540 | 0.04999
1¦91 | 0.08665 | 1.731 | 23.68 | 547.5 | 546 | 0.05006
1¦92 | 0.08728 | 1.747 | 23.67 | 553.5 | 552 | 0.04995
1¦93 | 0.08703 | 1.741 | 23.66 | 559.5 | 558 | 0.04998
1¦94 | 0.08754 | 1.749 | 23.66 | 565.5 | 564 | 0.05006
1¦95 | 0.08822 | 1.766 | 23.65 | 571.5 | 570 | 0.04995
1¦96 | 0.08809 | 1.762 | 23.66 | 577.5 | 576 | 0.04998
1¦97 | 0.08854 | 1.768 | 23.66 | 583.5 | 582 | 0.05007
1¦98 | 0.0893 | 1.788 | 23.65 | 589.5 | 588 | 0.04995
1¦99 | 0.08911 | 1.783 | 23.66 | 595.5 | 594 | 0.04999
1¦100 | 0.08932 | 1.784 | 23.65 | 601.5 | 600 | 0.05006
2¦1 | 0.02949 | 2.948 | 23.65 | 634.8 | 33.01 | 0.01
2¦2 | 0.0356 | 2.592 | 23.64 | 668 | 66.13 | 0.01374
2¦3 | 0.04439 | 2.352 | 23.64 | 701.1 | 99.28 | 0.01887
2¦4 | 0.05686 | 2.193 | 23.65 | 734.1 | 132.3 | 0.02593
2¦5 | 0.07413 | 2.081 | 23.64 | 767.3 | 165.4 | 0.03562
2¦6 | 0.09857 | 2.014 | 23.64 | 800.5 | 198.6 | 0.04894
2¦7 | 0.1322 | 1.966 | 23.63 | 833.5 | 231.6 | 0.06723
2¦8 | 0.1783 | 1.93 | 23.62 | 866.6 | 264.8 | 0.09237
2¦9 | 0.2408 | 1.898 | 23.62 | 899.6 | 297.8 | 0.1269
2¦10 | 0.3244 | 1.861 | 23.6 | 932.8 | 331 | 0.1743
2¦11 | 0.4354 | 1.818 | 23.59 | 966 | 364.1 | 0.2395
2¦12 | 0.5823 | 1.77 | 23.58 | 999 | 397.1 | 0.329
2¦13 | 0.7742 | 1.713 | 23.57 | 1032 | 430.1 | 0.452
2¦14 | 1.017 | 1.638 | 23.56 | 1065 | 463.1 | 0.621
2¦15 | 1.324 | 1.552 | 23.56 | 1098 | 496.2 | 0.8532
2¦16 | 1.723 | 1.47 | 23.55 | 1131 | 529.3 | 1.172
2¦17 | 2.241 | 1.392 | 23.56 | 1164 | 562.5 | 1.61
2¦18 | 2.859 | 1.293 | 23.56 | 1197 | 595.5 | 2.212
2¦19 | 3.629 | 1.194 | 23.56 | 1230 | 628.5 | 3.039
2¦20 | 4.55 | 1.09 | 23.57 | 1263 | 661.6 | 4.175
2¦21 | 5.674 | 0.9892 | 23.57 | 1296 | 694.6 | 5.736
2¦22 | 7.034 | 0.8925 | 23.57 | 1329 | 727.6 | 7.88
2¦23 | 8.622 | 0.7964 | 23.58 | 1363 | 760.7 | 10.83
2¦24 | 10.48 | 0.7049 | 23.56 | 1396 | 793.8 | 14.87
2¦25 | 12.61 | 0.6171 | 23.64 | 1429 | 826.8 | 20.43
2¦26 | 15.05 | 0.5363 | 23.63 | 1462 | 859.8 | 28.07
2¦27 | 17.84 | 0.4625 | 23.63 | 1495 | 892.9 | 38.57
2¦28 | 20.97 | 0.3957 | 23.64 | 1528 | 926.1 | 52.98
2¦29 | 24.38 | 0.335 | 23.65 | 1561 | 959.2 | 72.79
2¦30 | 28.31 | 0.2831 | 23.65 | 1594 | 992.2 | 100
3¦1 | 28.44 | 0.2844 | 23.65 | 1627 | 33.01 | 100
3¦2 | 24.43 | 0.3357 | 23.67 | 1661 | 66.18 | 72.79
3¦3 | 20.85 | 0.3935 | 23.66 | 1694 | 99.29 | 52.98
3¦4 | 17.7 | 0.4589 | 23.67 | 1727 | 132.5 | 38.57
3¦5 | 14.95 | 0.5324 | 23.65 | 1760 | 165.6 | 28.07
3¦6 | 12.57 | 0.6152 | 23.64 | 1793 | 198.6 | 20.43
3¦7 | 10.47 | 0.7038 | 23.63 | 1826 | 231.7 | 14.87
3¦8 | 8.697 | 0.8033 | 23.61 | 1859 | 264.9 | 10.83
3¦9 | 7.159 | 0.9085 | 23.6 | 1892 | 298 | 7.88
3¦10 | 5.876 | 1.024 | 23.6 | 1925 | 331 | 5.736
3¦11 | 4.796 | 1.149 | 23.59 | 1958 | 364.1 | 4.175
3¦12 | 3.865 | 1.272 | 23.58 | 1991 | 397.1 | 3.039
3¦13 | 3.109 | 1.406 | 23.59 | 2024 | 430.1 | 2.212
3¦14 | 2.473 | 1.536 | 23.59 | 2058 | 463.3 | 1.61
3¦15 | 1.952 | 1.666 | 23.59 | 2091 | 496.3 | 1.172
3¦16 | 1.536 | 1.8 | 23.58 | 2124 | 529.3 | 0.8532
3¦17 | 1.201 | 1.934 | 23.61 | 2157 | 562.3 | 0.621
3¦18 | 0.9352 | 2.069 | 23.6 | 2190 | 595.4 | 0.452
3¦19 | 0.7222 | 2.195 | 23.6 | 2223 | 628.4 | 0.329
3¦20 | 0.555 | 2.317 | 23.62 | 2256 | 661.5 | 0.2395
3¦21 | 0.424 | 2.432 | 23.63 | 2289 | 694.6 | 0.1743
3¦22 | 0.3231 | 2.546 | 23.64 | 2322 | 727.8 | 0.1269
3¦23 | 0.2455 | 2.658 | 23.66 | 2355 | 760.8 | 0.09237
3¦24 | 0.1862 | 2.77 | 23.68 | 2388 | 794 | 0.06723
3¦25 | 0.1412 | 2.885 | 23.73 | 2422 | 827.3 | 0.04894
3¦26 | 0.1074 | 3.015 | 23.82 | 2455 | 860.3 | 0.03562
3¦27 | 0.08161 | 3.147 | 24.05 | 2488 | 893.5 | 0.02593
3¦28 | 0.0621 | 3.29 | 24.52 | 2521 | 926.6 | 0.01887
3¦29 | 0.04758 | 3.464 | 25.17 | 2554 | 959.8 | 0.01374
3¦30 | 0.03721 | 3.721 | 25.08 | 2587 | 992.8 | 0.01

## 26.2._1,5%_ZR
| τ in Pa | η in Pas | T in °C | t in s | t_seg in s | ɣ̇ in 1/s | ----
1¦1 | 0.497 | 9.957 | 23.66 | 7.347 | 6 | 0.04991
1¦2 | 0.5522 | 11.07 | 23.67 | 13.35 | 12 | 0.04987
1¦3 | 0.5777 | 11.56 | 23.67 | 19.35 | 18 | 0.04996
1¦4 | 0.5929 | 11.85 | 23.66 | 25.35 | 24 | 0.05001
1¦5 | 0.6042 | 12.1 | 23.68 | 31.35 | 30 | 0.04994
1¦6 | 0.6114 | 12.23 | 23.69 | 37.35 | 36 | 0.05
1¦7 | 0.6177 | 12.35 | 23.68 | 43.35 | 42 | 0.05001
1¦8 | 0.6236 | 12.49 | 23.68 | 49.35 | 48 | 0.04993
1¦9 | 0.6272 | 12.55 | 23.68 | 55.35 | 54 | 0.04999
1¦10 | 0.6307 | 12.61 | 23.68 | 61.35 | 60 | 0.05002
1¦11 | 0.6354 | 12.72 | 23.68 | 67.35 | 66 | 0.04995
1¦12 | 0.6379 | 12.76 | 23.68 | 73.35 | 72 | 0.05001
1¦13 | 0.6414 | 12.82 | 23.68 | 79.35 | 78 | 0.05001
1¦14 | 0.6452 | 12.92 | 23.68 | 85.35 | 84 | 0.04995
1¦15 | 0.6477 | 12.95 | 23.68 | 91.35 | 90 | 0.05
1¦16 | 0.6505 | 13.01 | 23.68 | 97.35 | 96 | 0.05001
1¦17 | 0.6544 | 13.1 | 23.71 | 103.3 | 102 | 0.04995
1¦18 | 0.6566 | 13.13 | 23.67 | 109.3 | 108 | 0.05
1¦19 | 0.6594 | 13.19 | 23.68 | 115.3 | 114 | 0.05
1¦20 | 0.6631 | 13.28 | 23.67 | 121.3 | 120 | 0.04995
1¦21 | 0.6646 | 13.29 | 23.68 | 127.3 | 126 | 0.05001
1¦22 | 0.6669 | 13.34 | 23.68 | 133.3 | 132 | 0.05001
1¦23 | 0.6707 | 13.43 | 23.68 | 139.3 | 138 | 0.04995
1¦24 | 0.6724 | 13.44 | 23.67 | 145.3 | 144 | 0.05002
1¦25 | 0.6753 | 13.51 | 23.67 | 151.3 | 150 | 0.04999
1¦26 | 0.6789 | 13.59 | 23.67 | 157.3 | 156 | 0.04995
1¦27 | 0.6811 | 13.62 | 23.66 | 163.3 | 162 | 0.05001
1¦28 | 0.6836 | 13.68 | 23.65 | 169.3 | 168 | 0.04998
1¦29 | 0.6871 | 13.76 | 23.65 | 175.3 | 174 | 0.04994
1¦30 | 0.6892 | 13.78 | 23.65 | 181.3 | 180 | 0.05
1¦31 | 0.6919 | 13.84 | 23.63 | 187.3 | 186 | 0.04998
1¦32 | 0.6953 | 13.92 | 23.64 | 193.3 | 192 | 0.04995
1¦33 | 0.6974 | 13.94 | 23.62 | 199.3 | 198 | 0.05002
1¦34 | 0.7007 | 14.02 | 23.63 | 205.3 | 204 | 0.04998
1¦35 | 0.7046 | 14.1 | 23.62 | 211.3 | 210 | 0.04996
1¦36 | 0.7069 | 14.13 | 23.62 | 217.3 | 216 | 0.05003
1¦37 | 0.7101 | 14.21 | 23.61 | 223.3 | 222 | 0.04998
1¦38 | 0.7142 | 14.3 | 23.6 | 229.3 | 228 | 0.04996
1¦39 | 0.7165 | 14.32 | 23.61 | 235.3 | 234 | 0.05004
1¦40 | 0.7199 | 14.41 | 23.61 | 241.3 | 240 | 0.04997
1¦41 | 0.7239 | 14.49 | 23.62 | 247.3 | 246 | 0.04995
1¦42 | 0.7259 | 14.51 | 23.6 | 253.3 | 252 | 0.05003
1¦43 | 0.7294 | 14.6 | 23.6 | 259.3 | 258 | 0.04996
1¦44 | 0.7328 | 14.67 | 23.59 | 265.3 | 264 | 0.04995
1¦45 | 0.735 | 14.69 | 23.59 | 271.3 | 270 | 0.05004
1¦46 | 0.7382 | 14.77 | 23.59 | 277.3 | 276 | 0.04997
1¦47 | 0.7415 | 14.84 | 23.58 | 283.3 | 282 | 0.04996
1¦48 | 0.7438 | 14.86 | 23.58 | 289.3 | 288 | 0.05005
1¦49 | 0.747 | 14.95 | 23.58 | 295.3 | 294 | 0.04998
1¦50 | 0.7502 | 15.02 | 23.58 | 301.3 | 300 | 0.04996
1¦51 | 0.7524 | 15.03 | 23.58 | 307.3 | 306 | 0.05005
1¦52 | 0.7554 | 15.11 | 23.57 | 313.3 | 312 | 0.04998
1¦53 | 0.7587 | 15.19 | 23.57 | 319.3 | 318 | 0.04996
1¦54 | 0.7607 | 15.2 | 23.57 | 325.3 | 324 | 0.05006
1¦55 | 0.7643 | 15.29 | 23.58 | 331.3 | 330 | 0.04997
1¦56 | 0.7671 | 15.35 | 23.57 | 337.3 | 336 | 0.04997
1¦57 | 0.7693 | 15.37 | 23.59 | 343.3 | 342 | 0.05006
1¦58 | 0.7722 | 15.45 | 23.59 | 349.3 | 348 | 0.04997
1¦59 | 0.775 | 15.51 | 23.57 | 355.3 | 354 | 0.04997
1¦60 | 0.7769 | 15.52 | 23.57 | 361.3 | 360 | 0.05006
1¦61 | 0.7801 | 15.61 | 23.57 | 367.3 | 366 | 0.04996
1¦62 | 0.7832 | 15.68 | 23.57 | 373.3 | 372 | 0.04996
1¦63 | 0.785 | 15.68 | 23.57 | 379.3 | 378 | 0.05007
1¦64 | 0.7888 | 15.79 | 23.57 | 385.3 | 384 | 0.04995
1¦65 | 0.7918 | 15.85 | 23.57 | 391.3 | 390 | 0.04996
1¦66 | 0.7941 | 15.86 | 23.58 | 397.3 | 396 | 0.05005
1¦67 | 0.7971 | 15.96 | 23.57 | 403.3 | 402 | 0.04994
1¦68 | 0.8004 | 16.02 | 23.57 | 409.3 | 408 | 0.04995
1¦69 | 0.8023 | 16.02 | 23.57 | 415.3 | 414 | 0.05007
1¦70 | 0.8056 | 16.13 | 23.57 | 421.3 | 420 | 0.04995
1¦71 | 0.8084 | 16.18 | 23.58 | 427.3 | 426 | 0.04996
1¦72 | 0.8104 | 16.18 | 23.57 | 433.3 | 432 | 0.05007
1¦73 | 0.814 | 16.3 | 23.58 | 439.3 | 438 | 0.04995
1¦74 | 0.8172 | 16.35 | 23.58 | 445.3 | 444 | 0.04997
1¦75 | 0.8191 | 16.36 | 23.57 | 451.3 | 450 | 0.05006
1¦76 | 0.8224 | 16.46 | 23.58 | 457.3 | 456 | 0.04997
1¦77 | 0.8254 | 16.51 | 23.57 | 463.3 | 462 | 0.04998
1¦78 | 0.8277 | 16.53 | 23.58 | 469.3 | 468 | 0.05008
1¦79 | 0.8325 | 16.67 | 23.58 | 475.3 | 474 | 0.04994
1¦80 | 0.8346 | 16.7 | 23.58 | 481.3 | 480 | 0.04997
1¦81 | 0.8369 | 16.71 | 23.59 | 487.3 | 486 | 0.05009
1¦82 | 0.8405 | 16.84 | 23.59 | 493.3 | 492 | 0.04991
1¦83 | 0.8445 | 16.9 | 23.58 | 499.3 | 498 | 0.04996
1¦84 | 0.8464 | 16.91 | 23.59 | 505.3 | 504 | 0.05004
1¦85 | 0.8488 | 16.99 | 23.6 | 511.3 | 510 | 0.04995
1¦86 | 0.8533 | 17.07 | 23.59 | 517.3 | 516 | 0.04998
1¦87 | 0.8559 | 17.09 | 23.59 | 523.3 | 522 | 0.05009
1¦88 | 0.8596 | 17.21 | 23.59 | 529.3 | 528 | 0.04996
1¦89 | 0.8623 | 17.25 | 23.59 | 535.3 | 534 | 0.04998
1¦90 | 0.8654 | 17.3 | 23.59 | 541.3 | 540 | 0.05003
1¦91 | 0.8691 | 17.4 | 23.6 | 547.3 | 546 | 0.04994
1¦92 | 0.8717 | 17.44 | 23.6 | 553.3 | 552 | 0.04999
1¦93 | 0.8748 | 17.48 | 23.62 | 559.3 | 558 | 0.05005
1¦94 | 0.8788 | 17.6 | 23.6 | 565.3 | 564 | 0.04993
1¦95 | 0.8821 | 17.65 | 23.6 | 571.3 | 570 | 0.04997
1¦96 | 0.8845 | 17.66 | 23.61 | 577.3 | 576 | 0.05009
1¦97 | 0.8887 | 17.79 | 23.6 | 583.3 | 582 | 0.04996
1¦98 | 0.8921 | 17.85 | 23.61 | 589.3 | 588 | 0.04998
1¦99 | 0.8953 | 17.87 | 23.6 | 595.3 | 594 | 0.05009
1¦100 | 0.8996 | 18.01 | 23.62 | 601.3 | 600 | 0.04996
2¦1 | 0.243 | 24.27 | 23.62 | 634.6 | 33.01 | 0.01001
2¦2 | 0.3006 | 21.89 | 23.64 | 667.6 | 66.01 | 0.01373
2¦3 | 0.4049 | 21.46 | 23.64 | 700.8 | 99.17 | 0.01887
2¦4 | 0.5535 | 21.36 | 23.65 | 733.9 | 132.3 | 0.02592
2¦5 | 0.7533 | 21.15 | 23.66 | 766.9 | 165.3 | 0.03561
2¦6 | 1.015 | 20.75 | 23.69 | 799.9 | 198.3 | 0.04893
2¦7 | 1.354 | 20.14 | 23.72 | 832.9 | 231.3 | 0.06723
2¦8 | 1.787 | 19.35 | 23.8 | 866.1 | 264.4 | 0.09236
2¦9 | 2.33 | 18.36 | 23.98 | 899.1 | 297.4 | 0.1269
2¦10 | 2.985 | 17.13 | 24.42 | 932.2 | 330.6 | 0.1743
2¦11 | 3.765 | 15.72 | 25.02 | 965.2 | 363.6 | 0.2395
2¦12 | 4.736 | 14.4 | 25.18 | 998.3 | 396.7 | 0.329
2¦13 | 6.167 | 13.65 | 23.47 | 1031 | 429.9 | 0.4519
2¦14 | 8.093 | 13.03 | 22.01 | 1064 | 462.9 | 0.6209
2¦15 | 10.06 | 11.79 | 22.07 | 1098 | 496 | 0.8532
2¦16 | 12.09 | 10.32 | 22.55 | 1131 | 529 | 1.172
2¦17 | 14.55 | 9.038 | 22.95 | 1164 | 562.2 | 1.61
2¦18 | 17.35 | 7.843 | 23.29 | 1197 | 595.4 | 2.212
2¦19 | 20.49 | 6.743 | 23.48 | 1230 | 628.6 | 3.039
2¦20 | 24.12 | 5.777 | 23.6 | 1263 | 661.6 | 4.175
2¦21 | 28.29 | 4.932 | 23.68 | 1296 | 694.7 | 5.736
2¦22 | 33.07 | 4.197 | 23.68 | 1329 | 727.8 | 7.88
2¦23 | 38.1 | 3.519 | 23.67 | 1362 | 760.9 | 10.83
2¦24 | 43.73 | 2.94 | 23.67 | 1395 | 793.9 | 14.87
2¦25 | 49.57 | 2.426 | 23.68 | 1429 | 827 | 20.43
2¦26 | 56.57 | 2.015 | 23.7 | 1462 | 860.1 | 28.07
2¦27 | 64.69 | 1.677 | 23.68 | 1495 | 893.3 | 38.57
2¦28 | 73.52 | 1.388 | 23.66 | 1528 | 926.4 | 52.98
2¦29 | 82.94 | 1.139 | 23.63 | 1561 | 959.6 | 72.79
2¦30 | 93.54 | 0.9354 | 23.58 | 1594 | 992.8 | 100
3¦1 | 93.77 | 0.9377 | 23.55 | 1628 | 33.01 | 100
3¦2 | 83.65 | 1.149 | 23.54 | 1661 | 66.01 | 72.79
3¦3 | 74.36 | 1.403 | 23.52 | 1694 | 99.22 | 52.98
3¦4 | 65.81 | 1.706 | 23.52 | 1727 | 132.4 | 38.57
3¦5 | 57.99 | 2.066 | 23.55 | 1760 | 165.4 | 28.07
3¦6 | 50.86 | 2.489 | 23.55 | 1793 | 198.5 | 20.43
3¦7 | 44.34 | 2.981 | 23.57 | 1826 | 231.7 | 14.87
3¦8 | 38.5 | 3.556 | 23.58 | 1860 | 264.9 | 10.83
3¦9 | 33.27 | 4.222 | 23.6 | 1893 | 298 | 7.88
3¦10 | 28.52 | 4.973 | 23.6 | 1926 | 331.1 | 5.736
3¦11 | 24.24 | 5.807 | 23.62 | 1959 | 364.3 | 4.175
3¦12 | 20.51 | 6.747 | 23.64 | 1992 | 397.3 | 3.039
3¦13 | 17.25 | 7.796 | 23.65 | 2025 | 430.5 | 2.212
3¦14 | 14.4 | 8.945 | 23.66 | 2058 | 463.5 | 1.61
3¦15 | 11.94 | 10.18 | 23.67 | 2091 | 496.7 | 1.172
3¦16 | 9.83 | 11.52 | 23.68 | 2124 | 529.8 | 0.8531
3¦17 | 8.046 | 12.96 | 23.69 | 2158 | 563 | 0.621
3¦18 | 6.558 | 14.51 | 23.66 | 2191 | 596.1 | 0.452
3¦19 | 5.311 | 16.14 | 23.65 | 2224 | 629.2 | 0.329
3¦20 | 4.275 | 17.85 | 23.62 | 2257 | 662.2 | 0.2395
3¦21 | 3.419 | 19.61 | 23.61 | 2290 | 695.2 | 0.1743
3¦22 | 2.718 | 21.42 | 23.59 | 2323 | 728.4 | 0.1269
3¦23 | 2.148 | 23.25 | 23.57 | 2356 | 761.5 | 0.09235
3¦24 | 1.689 | 25.12 | 23.58 | 2389 | 794.5 | 0.06722
3¦25 | 1.322 | 27.02 | 23.6 | 2422 | 827.5 | 0.04893
3¦26 | 1.032 | 28.97 | 23.59 | 2455 | 860.7 | 0.03562
3¦27 | 0.8029 | 30.97 | 23.6 | 2489 | 893.8 | 0.02593
3¦28 | 0.6239 | 33.07 | 23.61 | 2522 | 926.8 | 0.01887
3¦29 | 0.4843 | 35.22 | 23.63 | 2555 | 959.8 | 0.01375
3¦30 | 0.3762 | 37.63 | 23.64 | 2588 | 992.8 | 0.009997

## 27.2._0,5%_ZR_2
| t in s | t_seg in s | τ in Pa | T in °C | ɣ̇ in 1/s | ----
1¦1 | 7.443 | 6 | 0.02607 | 23.6 | 0.04999
1¦2 | 13.44 | 12 | 0.02664 | 23.61 | 0.04998
1¦3 | 19.44 | 18 | 0.02746 | 23.61 | 0.05
1¦4 | 25.44 | 24 | 0.02806 | 23.6 | 0.05
1¦5 | 31.44 | 30 | 0.02855 | 23.6 | 0.04998
1¦6 | 37.44 | 36 | 0.02897 | 23.62 | 0.05
1¦7 | 43.44 | 42 | 0.02948 | 23.6 | 0.05
1¦8 | 49.44 | 48 | 0.02948 | 23.61 | 0.04998
1¦9 | 55.44 | 54 | 0.02989 | 23.61 | 0.05
1¦10 | 61.44 | 60 | 0.03028 | 23.61 | 0.05
1¦11 | 67.44 | 66 | 0.03053 | 23.61 | 0.04997
1¦12 | 73.44 | 72 | 0.03108 | 23.61 | 0.04999
1¦13 | 79.44 | 78 | 0.03133 | 23.61 | 0.05
1¦14 | 85.44 | 84 | 0.0315 | 23.63 | 0.04997
1¦15 | 91.44 | 90 | 0.0318 | 23.61 | 0.05
1¦16 | 97.44 | 96 | 0.03211 | 23.61 | 0.05
1¦17 | 103.4 | 102 | 0.03239 | 23.61 | 0.04996
1¦18 | 109.4 | 108 | 0.03258 | 23.61 | 0.04999
1¦19 | 115.4 | 114 | 0.03292 | 23.61 | 0.05
1¦20 | 121.4 | 120 | 0.0329 | 23.61 | 0.04997
1¦21 | 127.4 | 126 | 0.03301 | 23.62 | 0.05
1¦22 | 133.4 | 132 | 0.03301 | 23.61 | 0.05001
1¦23 | 139.4 | 138 | 0.0331 | 23.61 | 0.04998
1¦24 | 145.4 | 144 | 0.03317 | 23.61 | 0.05001
1¦25 | 151.4 | 150 | 0.03335 | 23.61 | 0.05001
1¦26 | 157.4 | 156 | 0.03348 | 23.62 | 0.04997
1¦27 | 163.4 | 162 | 0.03357 | 23.61 | 0.05001
1¦28 | 169.4 | 168 | 0.03359 | 23.61 | 0.05001
1¦29 | 175.4 | 174 | 0.03375 | 23.6 | 0.04996
1¦30 | 181.4 | 180 | 0.0337 | 23.61 | 0.04999
1¦31 | 187.4 | 186 | 0.03356 | 23.61 | 0.05001
1¦32 | 193.4 | 192 | 0.03383 | 23.61 | 0.04997
1¦33 | 199.4 | 198 | 0.03395 | 23.61 | 0.04999
1¦34 | 205.4 | 204 | 0.03366 | 23.62 | 0.05001
1¦35 | 211.4 | 210 | 0.0335 | 23.61 | 0.04997
1¦36 | 217.4 | 216 | 0.03374 | 23.61 | 0.05
1¦37 | 223.4 | 222 | 0.03383 | 23.61 | 0.05001
1¦38 | 229.4 | 228 | 0.03371 | 23.61 | 0.04998
1¦39 | 235.4 | 234 | 0.0339 | 23.6 | 0.04999
1¦40 | 241.4 | 240 | 0.03376 | 23.61 | 0.05002
1¦41 | 247.4 | 246 | 0.03376 | 23.61 | 0.04997
1¦42 | 253.4 | 252 | 0.03378 | 23.61 | 0.05
1¦43 | 259.4 | 258 | 0.03393 | 23.61 | 0.05001
1¦44 | 265.4 | 264 | 0.03375 | 23.62 | 0.04997
1¦45 | 271.4 | 270 | 0.03396 | 23.62 | 0.04999
1¦46 | 277.4 | 276 | 0.03386 | 23.61 | 0.05001
1¦47 | 283.4 | 282 | 0.03402 | 23.61 | 0.04997
1¦48 | 289.4 | 288 | 0.03387 | 23.6 | 0.04999
1¦49 | 295.4 | 294 | 0.03395 | 23.62 | 0.05002
1¦50 | 301.4 | 300 | 0.03389 | 23.61 | 0.04997
1¦51 | 307.4 | 306 | 0.03382 | 23.61 | 0.04999
1¦52 | 313.4 | 312 | 0.03382 | 23.61 | 0.05002
1¦53 | 319.4 | 318 | 0.03393 | 23.61 | 0.04997
1¦54 | 325.4 | 324 | 0.03394 | 23.61 | 0.04999
1¦55 | 331.4 | 330 | 0.03393 | 23.61 | 0.05001
1¦56 | 337.4 | 336 | 0.03388 | 23.61 | 0.04997
1¦57 | 343.4 | 342 | 0.03402 | 23.61 | 0.04999
1¦58 | 349.4 | 348 | 0.03371 | 23.62 | 0.05002
1¦59 | 355.4 | 354 | 0.03386 | 23.61 | 0.04997
1¦60 | 361.4 | 360 | 0.0341 | 23.61 | 0.05
1¦61 | 367.4 | 366 | 0.03389 | 23.61 | 0.05002
1¦62 | 373.4 | 372 | 0.03381 | 23.61 | 0.04996
1¦63 | 379.4 | 378 | 0.03381 | 23.61 | 0.04999
1¦64 | 385.4 | 384 | 0.03325 | 23.62 | 0.05003
1¦65 | 391.4 | 390 | 0.03363 | 23.61 | 0.04997
1¦66 | 397.4 | 396 | 0.03365 | 23.61 | 0.04999
1¦67 | 403.4 | 402 | 0.03352 | 23.61 | 0.05002
1¦68 | 409.4 | 408 | 0.03362 | 23.61 | 0.04997
1¦69 | 415.4 | 414 | 0.03322 | 23.61 | 0.05
1¦70 | 421.4 | 420 | 0.0331 | 23.61 | 0.05002
1¦71 | 427.4 | 426 | 0.03313 | 23.61 | 0.04997
1¦72 | 433.4 | 432 | 0.0331 | 23.61 | 0.04999
1¦73 | 439.4 | 438 | 0.03289 | 23.61 | 0.05003
1¦74 | 445.4 | 444 | 0.03289 | 23.61 | 0.04997
1¦75 | 451.4 | 450 | 0.03297 | 23.61 | 0.04999
1¦76 | 457.4 | 456 | 0.03268 | 23.61 | 0.05002
1¦77 | 463.4 | 462 | 0.03272 | 23.61 | 0.04997
1¦78 | 469.4 | 468 | 0.03257 | 23.61 | 0.04999
1¦79 | 475.4 | 474 | 0.0323 | 23.6 | 0.05003
1¦80 | 481.4 | 480 | 0.03248 | 23.61 | 0.04997
1¦81 | 487.4 | 486 | 0.03244 | 23.61 | 0.04999
1¦82 | 493.4 | 492 | 0.03211 | 23.61 | 0.05003
1¦83 | 499.4 | 498 | 0.0324 | 23.59 | 0.04997
1¦84 | 505.4 | 504 | 0.03202 | 23.61 | 0.04999
1¦85 | 511.4 | 510 | 0.03168 | 23.61 | 0.05003
1¦86 | 517.4 | 516 | 0.03188 | 23.61 | 0.04997
1¦87 | 523.4 | 522 | 0.03196 | 23.6 | 0.04999
1¦88 | 529.4 | 528 | 0.03164 | 23.6 | 0.05003
1¦89 | 535.4 | 534 | 0.03179 | 23.6 | 0.04997
1¦90 | 541.4 | 540 | 0.03156 | 23.6 | 0.04998
1¦91 | 547.4 | 546 | 0.03138 | 23.6 | 0.05003
1¦92 | 553.4 | 552 | 0.03173 | 23.61 | 0.04997
1¦93 | 559.4 | 558 | 0.03153 | 23.6 | 0.04998
1¦94 | 565.4 | 564 | 0.03117 | 23.6 | 0.05003
1¦95 | 571.4 | 570 | 0.0315 | 23.6 | 0.04997
1¦96 | 577.4 | 576 | 0.03126 | 23.6 | 0.04999
1¦97 | 583.4 | 582 | 0.031 | 23.6 | 0.05004
1¦98 | 589.4 | 588 | 0.03131 | 23.6 | 0.04997
1¦99 | 595.4 | 594 | 0.03126 | 23.61 | 0.04999
1¦100 | 601.4 | 600 | 0.03096 | 23.61 | 0.05003
2¦1 | 634.8 | 33.01 | 0.009884 | 23.61 | 0.01
2¦2 | 667.9 | 66.14 | 0.01169 | 23.6 | 0.01374
2¦3 | 700.9 | 99.15 | 0.01439 | 23.61 | 0.01887
2¦4 | 733.9 | 132.2 | 0.01804 | 23.61 | 0.02593
2¦5 | 767.1 | 165.3 | 0.02325 | 23.6 | 0.03562
2¦6 | 800.3 | 198.5 | 0.03035 | 23.6 | 0.04894
2¦7 | 833.3 | 231.5 | 0.04001 | 23.6 | 0.06723
2¦8 | 866.4 | 264.6 | 0.05294 | 23.61 | 0.09237
2¦9 | 899.6 | 297.8 | 0.07132 | 23.61 | 0.1269
2¦10 | 932.7 | 330.9 | 0.09541 | 23.62 | 0.1743
2¦11 | 965.8 | 364.1 | 0.1304 | 23.61 | 0.2395
2¦12 | 998.8 | 397.1 | 0.1761 | 23.6 | 0.329
2¦13 | 1032 | 430.1 | 0.2413 | 23.61 | 0.452
2¦14 | 1065 | 463.2 | 0.3251 | 23.61 | 0.621
2¦15 | 1098 | 496.2 | 0.4337 | 23.61 | 0.8532
2¦16 | 1131 | 529.2 | 0.5763 | 23.61 | 1.172
2¦17 | 1164 | 562.4 | 0.7661 | 23.61 | 1.61
2¦18 | 1197 | 595.6 | 1.018 | 23.61 | 2.212
2¦19 | 1230 | 628.7 | 1.339 | 23.62 | 3.039
2¦20 | 1264 | 661.8 | 1.748 | 23.61 | 4.175
2¦21 | 1297 | 694.9 | 2.266 | 23.61 | 5.736
2¦22 | 1330 | 728 | 2.913 | 23.61 | 7.88
2¦23 | 1363 | 761 | 3.709 | 23.61 | 10.83
2¦24 | 1396 | 794 | 4.688 | 23.61 | 14.87
2¦25 | 1429 | 827.1 | 5.871 | 23.61 | 20.43
2¦26 | 1462 | 860.2 | 7.295 | 23.62 | 28.07
2¦27 | 1495 | 893.2 | 9.008 | 23.6 | 38.57
2¦28 | 1528 | 926.3 | 11.04 | 23.61 | 52.98
2¦29 | 1561 | 959.4 | 13.42 | 23.61 | 72.79
2¦30 | 1594 | 992.4 | 16.15 | 23.6 | 100
3¦1 | 1627 | 33.01 | 16.07 | 23.63 | 100
3¦2 | 1660 | 66.01 | 13.29 | 23.61 | 72.79
3¦3 | 1694 | 99.2 | 10.95 | 23.62 | 52.98
3¦4 | 1727 | 132.4 | 8.959 | 23.61 | 38.57
3¦5 | 1760 | 165.5 | 7.273 | 23.62 | 28.07
3¦6 | 1793 | 198.6 | 5.86 | 23.61 | 20.43
3¦7 | 1826 | 231.6 | 4.685 | 23.61 | 14.87
3¦8 | 1859 | 264.8 | 3.714 | 23.62 | 10.83
3¦9 | 1892 | 298 | 2.919 | 23.62 | 7.88
3¦10 | 1925 | 331 | 2.277 | 23.62 | 5.736
3¦11 | 1958 | 364 | 1.76 | 23.61 | 4.175
3¦12 | 1991 | 397 | 1.355 | 23.61 | 3.039
3¦13 | 2024 | 430 | 1.029 | 23.61 | 2.212
3¦14 | 2058 | 463.1 | 0.7808 | 23.61 | 1.61
3¦15 | 2091 | 496.3 | 0.5874 | 23.61 | 1.172
3¦16 | 2124 | 529.3 | 0.4398 | 23.6 | 0.8532
3¦17 | 2157 | 562.3 | 0.3258 | 23.62 | 0.621
3¦18 | 2190 | 595.3 | 0.2428 | 23.61 | 0.452
3¦19 | 2223 | 628.3 | 0.179 | 23.61 | 0.329
3¦20 | 2256 | 661.3 | 0.1324 | 23.61 | 0.2395
3¦21 | 2289 | 694.3 | 0.09779 | 23.62 | 0.1743
3¦22 | 2322 | 727.3 | 0.07325 | 23.61 | 0.1269
3¦23 | 2355 | 760.3 | 0.054 | 23.61 | 0.09237
3¦24 | 2388 | 793.5 | 0.0407 | 23.62 | 0.06723
3¦25 | 2421 | 826.6 | 0.03086 | 23.61 | 0.04894
3¦26 | 2454 | 859.6 | 0.0237 | 23.62 | 0.03562
3¦27 | 2487 | 892.8 | 0.01854 | 23.61 | 0.02593
3¦28 | 2520 | 925.8 | 0.01472 | 23.62 | 0.01887
3¦29 | 2553 | 959 | 0.01198 | 23.61 | 0.01374
3¦30 | 2586 | 992 | 0.009989 | 23.62 | 0.009999

## 27.2._0,5%_ZR_1
| t in s | t_seg in s | τ in Pa | T in °C | ɣ̇ in 1/s | ----
1¦1 | 7.53 | 6 | 0.01471 | 23.61 | 0.05003
1¦2 | 13.53 | 12 | 0.01808 | 23.61 | 0.04994
1¦3 | 19.53 | 18 | 0.01701 | 23.65 | 0.05002
1¦4 | 25.53 | 24 | 0.017 | 23.63 | 0.05003
1¦5 | 31.53 | 30 | 0.01697 | 23.63 | 0.04995
1¦6 | 37.53 | 36 | 0.01636 | 23.62 | 0.05002
1¦7 | 43.53 | 42 | 0.01629 | 23.61 | 0.05002
1¦8 | 49.53 | 48 | 0.01611 | 23.59 | 0.04995
1¦9 | 55.53 | 54 | 0.01542 | 23.6 | 0.05002
1¦10 | 61.53 | 60 | 0.01569 | 23.59 | 0.05003
1¦11 | 67.53 | 66 | 0.01592 | 23.55 | 0.04994
1¦12 | 73.53 | 72 | 0.01564 | 23.59 | 0.05002
1¦13 | 79.53 | 78 | 0.01581 | 23.58 | 0.05002
1¦14 | 85.53 | 84 | 0.01593 | 23.58 | 0.04995
1¦15 | 91.53 | 90 | 0.01557 | 23.6 | 0.05002
1¦16 | 97.53 | 96 | 0.01606 | 23.62 | 0.05003
1¦17 | 103.5 | 102 | 0.0163 | 23.61 | 0.04995
1¦18 | 109.5 | 108 | 0.01597 | 23.6 | 0.05002
1¦19 | 115.5 | 114 | 0.01633 | 23.6 | 0.05003
1¦20 | 121.5 | 120 | 0.01674 | 23.6 | 0.04995
1¦21 | 127.5 | 126 | 0.01641 | 23.59 | 0.05001
1¦22 | 133.5 | 132 | 0.01657 | 23.55 | 0.05003
1¦23 | 139.5 | 138 | 0.01705 | 23.58 | 0.04995
1¦24 | 145.5 | 144 | 0.01659 | 23.6 | 0.05001
1¦25 | 151.5 | 150 | 0.01712 | 23.59 | 0.05003
1¦26 | 157.5 | 156 | 0.01737 | 23.65 | 0.04995
1¦27 | 163.5 | 162 | 0.01686 | 23.63 | 0.05001
1¦28 | 169.5 | 168 | 0.01712 | 23.63 | 0.05003
1¦29 | 175.5 | 174 | 0.01726 | 23.62 | 0.04995
1¦30 | 181.5 | 180 | 0.01712 | 23.61 | 0.05
1¦31 | 187.5 | 186 | 0.01738 | 23.62 | 0.05004
1¦32 | 193.5 | 192 | 0.01779 | 23.6 | 0.04995
1¦33 | 199.5 | 198 | 0.01702 | 23.59 | 0.05001
1¦34 | 205.5 | 204 | 0.01738 | 23.6 | 0.05003
1¦35 | 211.5 | 210 | 0.01776 | 23.59 | 0.04995
1¦36 | 217.5 | 216 | 0.01716 | 23.58 | 0.05001
1¦37 | 223.5 | 222 | 0.01742 | 23.59 | 0.05003
1¦38 | 229.5 | 228 | 0.01781 | 23.55 | 0.04995
1¦39 | 235.5 | 234 | 0.01726 | 23.56 | 0.05001
1¦40 | 241.5 | 240 | 0.01739 | 23.61 | 0.05004
1¦41 | 247.5 | 246 | 0.01782 | 23.59 | 0.04995
1¦42 | 253.5 | 252 | 0.01717 | 23.61 | 0.05
1¦43 | 259.5 | 258 | 0.01725 | 23.6 | 0.05003
1¦44 | 265.5 | 264 | 0.01761 | 23.62 | 0.04996
1¦45 | 271.5 | 270 | 0.01709 | 23.64 | 0.05
1¦46 | 277.5 | 276 | 0.01719 | 23.65 | 0.05003
1¦47 | 283.5 | 282 | 0.01757 | 23.66 | 0.04995
1¦48 | 289.5 | 288 | 0.01725 | 23.63 | 0.05001
1¦49 | 295.5 | 294 | 0.0172 | 23.62 | 0.05003
1¦50 | 301.5 | 300 | 0.01734 | 23.62 | 0.04997
1¦51 | 307.5 | 306 | 0.01687 | 23.61 | 0.05
1¦52 | 313.5 | 312 | 0.01694 | 23.61 | 0.05004
1¦53 | 319.5 | 318 | 0.01722 | 23.59 | 0.04996
1¦54 | 325.5 | 324 | 0.0167 | 23.59 | 0.05
1¦55 | 331.5 | 330 | 0.0167 | 23.59 | 0.05003
1¦56 | 337.5 | 336 | 0.01716 | 23.59 | 0.04996
1¦57 | 343.5 | 342 | 0.01652 | 23.59 | 0.05
1¦58 | 349.5 | 348 | 0.01679 | 23.6 | 0.05004
1¦59 | 355.5 | 354 | 0.01696 | 23.59 | 0.04996
1¦60 | 361.5 | 360 | 0.01655 | 23.58 | 0.05
1¦61 | 367.5 | 366 | 0.01659 | 23.56 | 0.05003
1¦62 | 373.5 | 372 | 0.01693 | 23.54 | 0.04997
1¦63 | 379.5 | 378 | 0.01664 | 23.56 | 0.04999
1¦64 | 385.5 | 384 | 0.01639 | 23.59 | 0.05004
1¦65 | 391.5 | 390 | 0.01702 | 23.6 | 0.04996
1¦66 | 397.5 | 396 | 0.01644 | 23.62 | 0.04999
1¦67 | 403.5 | 402 | 0.01653 | 23.61 | 0.05003
1¦68 | 409.5 | 408 | 0.01678 | 23.62 | 0.04997
1¦69 | 415.5 | 414 | 0.01655 | 23.64 | 0.04999
1¦70 | 421.5 | 420 | 0.01657 | 23.64 | 0.05003
1¦71 | 427.5 | 426 | 0.01706 | 23.63 | 0.04996
1¦72 | 433.5 | 432 | 0.01659 | 23.62 | 0.05
1¦73 | 439.5 | 438 | 0.01671 | 23.62 | 0.05003
1¦74 | 445.5 | 444 | 0.01704 | 23.61 | 0.04997
1¦75 | 451.5 | 450 | 0.01686 | 23.61 | 0.04999
1¦76 | 457.5 | 456 | 0.01684 | 23.6 | 0.05003
1¦77 | 463.5 | 462 | 0.01747 | 23.6 | 0.04997
1¦78 | 469.5 | 468 | 0.01707 | 23.59 | 0.04999
1¦79 | 475.5 | 474 | 0.01712 | 23.59 | 0.05003
1¦80 | 481.5 | 480 | 0.01766 | 23.57 | 0.04998
1¦81 | 487.5 | 486 | 0.01749 | 23.59 | 0.04998
1¦82 | 493.5 | 492 | 0.01738 | 23.56 | 0.05003
1¦83 | 499.5 | 498 | 0.01793 | 23.57 | 0.04998
1¦84 | 505.5 | 504 | 0.01776 | 23.58 | 0.04999
1¦85 | 511.5 | 510 | 0.01775 | 23.59 | 0.05003
1¦86 | 517.5 | 516 | 0.01814 | 23.6 | 0.04998
1¦87 | 523.5 | 522 | 0.01796 | 23.63 | 0.04999
1¦88 | 529.5 | 528 | 0.01786 | 23.62 | 0.05003
1¦89 | 535.5 | 534 | 0.0185 | 23.64 | 0.04998
1¦90 | 541.5 | 540 | 0.01834 | 23.63 | 0.04998
1¦91 | 547.5 | 546 | 0.01822 | 23.62 | 0.05003
1¦92 | 553.5 | 552 | 0.01888 | 23.61 | 0.04998
1¦93 | 559.5 | 558 | 0.01867 | 23.61 | 0.04998
1¦94 | 565.5 | 564 | 0.01845 | 23.61 | 0.05003
1¦95 | 571.5 | 570 | 0.01916 | 23.6 | 0.04999
1¦96 | 577.5 | 576 | 0.01876 | 23.59 | 0.04999
1¦97 | 583.5 | 582 | 0.01884 | 23.57 | 0.05003
1¦98 | 589.5 | 588 | 0.01927 | 23.58 | 0.04999
1¦99 | 595.5 | 594 | 0.01914 | 23.56 | 0.04998
1¦100 | 601.5 | 600 | 0.01895 | 23.55 | 0.05002
2¦1 | 634.8 | 33.01 | 0.01119 | 23.61 | 0.01
2¦2 | 667.9 | 66.18 | 0.01215 | 23.57 | 0.01374
2¦3 | 701.1 | 99.33 | 0.01319 | 23.62 | 0.01887
2¦4 | 734.3 | 132.5 | 0.01471 | 23.61 | 0.02593
2¦5 | 767.3 | 165.5 | 0.01679 | 23.58 | 0.03562
2¦6 | 800.3 | 198.5 | 0.01958 | 23.6 | 0.04894
2¦7 | 833.4 | 231.7 | 0.02359 | 23.61 | 0.06723
2¦8 | 866.4 | 264.7 | 0.02885 | 23.59 | 0.09237
2¦9 | 899.6 | 297.8 | 0.03633 | 23.61 | 0.1269
2¦10 | 932.7 | 330.9 | 0.04593 | 23.58 | 0.1743
2¦11 | 965.7 | 363.9 | 0.05748 | 23.64 | 0.2395
2¦12 | 998.7 | 397 | 0.07429 | 23.61 | 0.329
2¦13 | 1032 | 430 | 0.1021 | 23.58 | 0.452
2¦14 | 1065 | 463.2 | 0.1331 | 23.55 | 0.621
2¦15 | 1098 | 496.3 | 0.1763 | 23.63 | 0.8532
2¦16 | 1131 | 529.4 | 0.2342 | 23.6 | 1.172
2¦17 | 1164 | 562.5 | 0.3266 | 23.58 | 1.61
2¦18 | 1197 | 595.5 | 0.434 | 23.61 | 2.212
2¦19 | 1231 | 628.8 | 0.584 | 23.63 | 3.039
2¦20 | 1264 | 661.8 | 0.7711 | 23.59 | 4.175
2¦21 | 1297 | 694.9 | 1.023 | 23.58 | 5.736
2¦22 | 1330 | 728 | 1.347 | 23.61 | 7.88
2¦23 | 1363 | 761 | 1.754 | 23.6 | 10.83
2¦24 | 1396 | 794.1 | 2.267 | 23.59 | 14.87
2¦25 | 1429 | 827.1 | 2.91 | 23.64 | 20.43
2¦26 | 1462 | 860.1 | 3.706 | 23.63 | 28.07
2¦27 | 1495 | 893.1 | 4.687 | 23.62 | 38.57
2¦28 | 1528 | 926.3 | 5.894 | 23.6 | 52.98
2¦29 | 1561 | 959.5 | 7.367 | 23.59 | 72.79
2¦30 | 1594 | 992.5 | 9.141 | 23.58 | 100
3¦1 | 1628 | 33.01 | 9.173 | 23.55 | 100
3¦2 | 1661 | 66.01 | 7.429 | 23.62 | 72.79
3¦3 | 1694 | 99.13 | 5.981 | 23.63 | 52.98
3¦4 | 1727 | 132.1 | 4.787 | 23.62 | 38.57
3¦5 | 1760 | 165.1 | 3.797 | 23.61 | 28.07
3¦6 | 1793 | 198.2 | 2.99 | 23.59 | 20.43
3¦7 | 1826 | 231.2 | 2.336 | 23.6 | 14.87
3¦8 | 1859 | 264.2 | 1.809 | 23.59 | 10.83
3¦9 | 1892 | 297.2 | 1.394 | 23.59 | 7.88
3¦10 | 1925 | 330.2 | 1.065 | 23.58 | 5.736
3¦11 | 1958 | 363.2 | 0.8094 | 23.57 | 4.175
3¦12 | 1991 | 396.2 | 0.6087 | 23.57 | 3.039
3¦13 | 2024 | 429.4 | 0.4573 | 23.66 | 2.212
3¦14 | 2057 | 462.5 | 0.3415 | 23.64 | 1.61
3¦15 | 2090 | 495.5 | 0.2529 | 23.63 | 1.172
3¦16 | 2123 | 528.5 | 0.1862 | 23.63 | 0.8532
3¦17 | 2156 | 561.5 | 0.1391 | 23.62 | 0.621
3¦18 | 2189 | 594.5 | 0.1041 | 23.62 | 0.452
3¦19 | 2222 | 627.5 | 0.07958 | 23.63 | 0.329
3¦20 | 2255 | 660.6 | 0.06158 | 23.62 | 0.2395
3¦21 | 2288 | 693.6 | 0.04781 | 23.61 | 0.1743
3¦22 | 2321 | 726.6 | 0.03789 | 23.61 | 0.1269
3¦23 | 2354 | 759.8 | 0.02966 | 23.6 | 0.09237
3¦24 | 2387 | 792.9 | 0.02379 | 23.6 | 0.06723
3¦25 | 2421 | 825.9 | 0.01942 | 23.6 | 0.04894
3¦26 | 2454 | 858.9 | 0.01615 | 23.6 | 0.03562
3¦27 | 2487 | 892.1 | 0.01386 | 23.59 | 0.02593
3¦28 | 2520 | 925.2 | 0.01228 | 23.57 | 0.01888
3¦29 | 2553 | 958.2 | 0.01097 | 23.6 | 0.01374
3¦30 | 2586 | 991.2 | 0.01011 | 23.58 | 0.01

## 27.2._1%_ZR
| t in s | t_seg in s | τ in Pa | T in °C | ɣ̇ in 1/s | ----
1¦1 | 7.419 | 6 | 0.07696 | 23.57 | 0.04998
1¦2 | 13.42 | 12 | 0.0794 | 23.57 | 0.05
1¦3 | 19.42 | 18 | 0.0804 | 23.57 | 0.05
1¦4 | 25.42 | 24 | 0.08133 | 23.58 | 0.05
1¦5 | 31.42 | 30 | 0.08193 | 23.59 | 0.05
1¦6 | 37.42 | 36 | 0.08236 | 23.6 | 0.05
1¦7 | 43.42 | 42 | 0.08256 | 23.59 | 0.05
1¦8 | 49.42 | 48 | 0.08267 | 23.6 | 0.04999
1¦9 | 55.42 | 54 | 0.08258 | 23.63 | 0.05001
1¦10 | 61.42 | 60 | 0.08266 | 23.63 | 0.05
1¦11 | 67.42 | 66 | 0.08238 | 23.62 | 0.04999
1¦12 | 73.42 | 72 | 0.08238 | 23.61 | 0.05
1¦13 | 79.42 | 78 | 0.08259 | 23.61 | 0.04999
1¦14 | 85.42 | 84 | 0.08245 | 23.61 | 0.04999
1¦15 | 91.42 | 90 | 0.0826 | 23.64 | 0.05
1¦16 | 97.42 | 96 | 0.0826 | 23.63 | 0.05
1¦17 | 103.4 | 102 | 0.08246 | 23.62 | 0.04999
1¦18 | 109.4 | 108 | 0.08266 | 23.61 | 0.05
1¦19 | 115.4 | 114 | 0.08269 | 23.6 | 0.05
1¦20 | 121.4 | 120 | 0.08237 | 23.58 | 0.04998
1¦21 | 127.4 | 126 | 0.08247 | 23.57 | 0.05
1¦22 | 133.4 | 132 | 0.08251 | 23.59 | 0.05
1¦23 | 139.4 | 138 | 0.08243 | 23.6 | 0.04998
1¦24 | 145.4 | 144 | 0.08226 | 23.6 | 0.05
1¦25 | 151.4 | 150 | 0.08217 | 23.6 | 0.05001
1¦26 | 157.4 | 156 | 0.08209 | 23.62 | 0.04999
1¦27 | 163.4 | 162 | 0.08207 | 23.64 | 0.05
1¦28 | 169.4 | 168 | 0.08264 | 23.64 | 0.05001
1¦29 | 175.4 | 174 | 0.08209 | 23.62 | 0.04999
1¦30 | 181.4 | 180 | 0.0823 | 23.61 | 0.05
1¦31 | 187.4 | 186 | 0.08235 | 23.6 | 0.05
1¦32 | 193.4 | 192 | 0.08222 | 23.59 | 0.04998
1¦33 | 199.4 | 198 | 0.08223 | 23.58 | 0.05
1¦34 | 205.4 | 204 | 0.08214 | 23.56 | 0.05
1¦35 | 211.4 | 210 | 0.08196 | 23.54 | 0.04999
1¦36 | 217.4 | 216 | 0.08202 | 23.57 | 0.05001
1¦37 | 223.4 | 222 | 0.08214 | 23.59 | 0.05001
1¦38 | 229.4 | 228 | 0.08195 | 23.6 | 0.04999
1¦39 | 235.4 | 234 | 0.08225 | 23.61 | 0.05
1¦40 | 241.4 | 240 | 0.0821 | 23.61 | 0.05001
1¦41 | 247.4 | 246 | 0.08199 | 23.62 | 0.04999
1¦42 | 253.4 | 252 | 0.08187 | 23.63 | 0.05
1¦43 | 259.4 | 258 | 0.08204 | 23.64 | 0.05002
1¦44 | 265.4 | 264 | 0.08199 | 23.64 | 0.04999
1¦45 | 271.4 | 270 | 0.08194 | 23.61 | 0.05
1¦46 | 277.4 | 276 | 0.08187 | 23.6 | 0.05001
1¦47 | 283.4 | 282 | 0.08172 | 23.6 | 0.04999
1¦48 | 289.4 | 288 | 0.08158 | 23.59 | 0.05
1¦49 | 295.4 | 294 | 0.08188 | 23.56 | 0.05001
1¦50 | 301.4 | 300 | 0.08186 | 23.58 | 0.04997
1¦51 | 307.4 | 306 | 0.08187 | 23.58 | 0.05
1¦52 | 313.4 | 312 | 0.082 | 23.59 | 0.05001
1¦53 | 319.4 | 318 | 0.0821 | 23.63 | 0.04998
1¦54 | 325.4 | 324 | 0.08204 | 23.6 | 0.05
1¦55 | 331.4 | 330 | 0.08202 | 23.59 | 0.05002
1¦56 | 337.4 | 336 | 0.08191 | 23.62 | 0.04998
1¦57 | 343.4 | 342 | 0.08217 | 23.63 | 0.05
1¦58 | 349.4 | 348 | 0.082 | 23.63 | 0.05002
1¦59 | 355.4 | 354 | 0.08215 | 23.64 | 0.04998
1¦60 | 361.4 | 360 | 0.08218 | 23.61 | 0.05
1¦61 | 367.4 | 366 | 0.08248 | 23.63 | 0.05002
1¦62 | 373.4 | 372 | 0.08259 | 23.61 | 0.04997
1¦63 | 379.4 | 378 | 0.08246 | 23.59 | 0.05001
1¦64 | 385.4 | 384 | 0.08281 | 23.6 | 0.05002
1¦65 | 391.4 | 390 | 0.08292 | 23.58 | 0.04998
1¦66 | 397.4 | 396 | 0.08282 | 23.57 | 0.05
1¦67 | 403.4 | 402 | 0.08305 | 23.54 | 0.05002
1¦68 | 409.4 | 408 | 0.08331 | 23.58 | 0.04997
1¦69 | 415.4 | 414 | 0.08322 | 23.58 | 0.05
1¦70 | 421.4 | 420 | 0.08335 | 23.59 | 0.05002
1¦71 | 427.4 | 426 | 0.08343 | 23.59 | 0.04997
1¦72 | 433.4 | 432 | 0.08338 | 23.6 | 0.05
1¦73 | 439.4 | 438 | 0.08346 | 23.6 | 0.05002
1¦74 | 445.4 | 444 | 0.08358 | 23.61 | 0.04997
1¦75 | 451.4 | 450 | 0.08354 | 23.62 | 0.04999
1¦76 | 457.4 | 456 | 0.08387 | 23.63 | 0.05002
1¦77 | 463.4 | 462 | 0.08409 | 23.62 | 0.04996
1¦78 | 469.4 | 468 | 0.08412 | 23.61 | 0.04999
1¦79 | 475.4 | 474 | 0.08425 | 23.6 | 0.05002
1¦80 | 481.4 | 480 | 0.08458 | 23.6 | 0.04997
1¦81 | 487.4 | 486 | 0.08451 | 23.59 | 0.05001
1¦82 | 493.4 | 492 | 0.08461 | 23.59 | 0.05003
1¦83 | 499.4 | 498 | 0.08491 | 23.56 | 0.04998
1¦84 | 505.4 | 504 | 0.08486 | 23.57 | 0.05
1¦85 | 511.4 | 510 | 0.08503 | 23.58 | 0.05003
1¦86 | 517.4 | 516 | 0.08531 | 23.6 | 0.04997
1¦87 | 523.4 | 522 | 0.08534 | 23.63 | 0.04999
1¦88 | 529.4 | 528 | 0.08554 | 23.63 | 0.05003
1¦89 | 535.4 | 534 | 0.08562 | 23.61 | 0.04996
1¦90 | 541.4 | 540 | 0.0857 | 23.61 | 0.04999
1¦91 | 547.4 | 546 | 0.08569 | 23.6 | 0.05003
1¦92 | 553.4 | 552 | 0.08599 | 23.59 | 0.04997
1¦93 | 559.4 | 558 | 0.08594 | 23.57 | 0.05
1¦94 | 565.4 | 564 | 0.08621 | 23.56 | 0.05003
1¦95 | 571.4 | 570 | 0.08634 | 23.58 | 0.04997
1¦96 | 577.4 | 576 | 0.08644 | 23.62 | 0.05
1¦97 | 583.4 | 582 | 0.08653 | 23.62 | 0.05003
1¦98 | 589.4 | 588 | 0.08675 | 23.61 | 0.04997
1¦99 | 595.4 | 594 | 0.08674 | 23.6 | 0.05
1¦100 | 601.4 | 600 | 0.08681 | 23.6 | 0.05004
2¦1 | 634.7 | 33.01 | 0.02302 | 23.59 | 0.01
2¦2 | 667.9 | 66.13 | 0.02938 | 23.65 | 0.01374
2¦3 | 700.9 | 99.14 | 0.03808 | 23.61 | 0.01887
2¦4 | 733.9 | 132.1 | 0.05006 | 23.58 | 0.02593
2¦5 | 767 | 165.3 | 0.06643 | 23.61 | 0.03562
2¦6 | 800.2 | 198.4 | 0.08906 | 23.6 | 0.04894
2¦7 | 833.3 | 231.6 | 0.12 | 23.56 | 0.06723
2¦8 | 866.5 | 264.8 | 0.1622 | 23.62 | 0.09237
2¦9 | 899.5 | 297.8 | 0.2202 | 23.61 | 0.1269
2¦10 | 932.6 | 330.9 | 0.2975 | 23.62 | 0.1743
2¦11 | 965.6 | 363.9 | 0.4018 | 23.62 | 0.2395
2¦12 | 998.7 | 397 | 0.5424 | 23.59 | 0.329
2¦13 | 1032 | 430 | 0.7281 | 23.57 | 0.452
2¦14 | 1065 | 463.1 | 0.97 | 23.6 | 0.621
2¦15 | 1098 | 496.2 | 1.278 | 23.57 | 0.8532
2¦16 | 1131 | 529.2 | 1.667 | 23.65 | 1.172
2¦17 | 1164 | 562.3 | 2.152 | 23.6 | 1.61
2¦18 | 1197 | 595.3 | 2.77 | 23.56 | 2.212
2¦19 | 1230 | 628.3 | 3.512 | 23.63 | 3.039
2¦20 | 1263 | 661.5 | 4.437 | 23.58 | 4.175
2¦21 | 1296 | 694.6 | 5.527 | 23.61 | 5.736
2¦22 | 1329 | 727.6 | 6.841 | 23.58 | 7.88
2¦23 | 1363 | 760.8 | 8.402 | 23.6 | 10.83
2¦24 | 1396 | 793.8 | 10.27 | 23.61 | 14.87
2¦25 | 1429 | 827 | 12.37 | 23.59 | 20.43
2¦26 | 1462 | 860 | 14.91 | 23.57 | 28.07
2¦27 | 1495 | 893.2 | 17.78 | 23.64 | 38.57
2¦28 | 1528 | 926.2 | 21.15 | 23.6 | 52.98
2¦29 | 1561 | 959.2 | 25.03 | 23.56 | 72.79
2¦30 | 1594 | 992.4 | 29.54 | 23.61 | 100
3¦1 | 1627 | 33.01 | 29.93 | 23.57 | 100
3¦2 | 1660 | 66.01 | 25.74 | 23.63 | 72.79
3¦3 | 1693 | 99.02 | 21.99 | 23.6 | 52.98
3¦4 | 1727 | 132.1 | 18.64 | 23.58 | 38.57
3¦5 | 1760 | 165.1 | 15.71 | 23.56 | 28.07
3¦6 | 1793 | 198.3 | 13.11 | 23.6 | 20.43
3¦7 | 1826 | 231.4 | 10.88 | 23.64 | 14.87
3¦8 | 1859 | 264.4 | 8.961 | 23.62 | 10.83
3¦9 | 1892 | 297.4 | 7.324 | 23.6 | 7.88
3¦10 | 1925 | 330.4 | 5.941 | 23.6 | 5.736
3¦11 | 1958 | 363.6 | 4.778 | 23.56 | 4.175
3¦12 | 1991 | 396.8 | 3.806 | 23.57 | 3.039
3¦13 | 2024 | 429.8 | 3.005 | 23.61 | 2.212
3¦14 | 2057 | 463 | 2.356 | 23.61 | 1.61
3¦15 | 2090 | 496 | 1.833 | 23.57 | 1.172
3¦16 | 2123 | 529 | 1.414 | 23.62 | 0.8532
3¦17 | 2156 | 562 | 1.084 | 23.63 | 0.621
3¦18 | 2190 | 595.1 | 0.8258 | 23.6 | 0.452
3¦19 | 2223 | 628.2 | 0.626 | 23.59 | 0.329
3¦20 | 2256 | 661.2 | 0.4725 | 23.58 | 0.2395
3¦21 | 2289 | 694.3 | 0.3547 | 23.6 | 0.1743
3¦22 | 2322 | 727.3 | 0.2657 | 23.63 | 0.1269
3¦23 | 2355 | 760.5 | 0.1986 | 23.6 | 0.09237
3¦24 | 2388 | 793.5 | 0.148 | 23.6 | 0.06723
3¦25 | 2421 | 826.5 | 0.1106 | 23.58 | 0.04894
3¦26 | 2454 | 859.6 | 0.08301 | 23.63 | 0.03562
3¦27 | 2487 | 892.7 | 0.06176 | 23.61 | 0.02593
3¦28 | 2520 | 925.7 | 0.04717 | 23.6 | 0.01887
3¦29 | 2553 | 958.7 | 0.03634 | 23.59 | 0.01374
3¦30 | 2586 | 991.8 | 0.02829 | 23.63 | 0.01

## 27.2._1,5%_ZR
| t in s | t_seg in s | τ in Pa | T in °C | ɣ̇ in 1/s | ----
1¦1 | 7.334 | 6 | 1.218 | 23.6 | 0.05053
1¦2 | 13.33 | 12 | -6.876 | 23.58 | 0.413
1¦3 | 19.33 | 18 | 1.106 | 23.55 | 0.05049
1¦4 | 25.33 | 24 | 1.024 | 23.57 | 0.05002
1¦5 | 31.33 | 30 | 1.02 | 23.6 | 0.05004
1¦6 | 37.34 | 36 | 1.024 | 23.59 | 0.04992
1¦7 | 43.34 | 42 | 1.026 | 23.6 | 0.04999
1¦8 | 49.34 | 48 | 1.029 | 23.6 | 0.05002
1¦9 | 55.34 | 54 | 1.033 | 23.6 | 0.04992
1¦10 | 61.33 | 60 | 1.033 | 23.6 | 0.05001
1¦11 | 67.33 | 66 | 1.035 | 23.59 | 0.05002
1¦12 | 73.33 | 72 | 1.038 | 23.61 | 0.04994
1¦13 | 79.33 | 78 | 1.038 | 23.62 | 0.05001
1¦14 | 85.33 | 84 | 1.039 | 23.61 | 0.05003
1¦15 | 91.34 | 90 | 1.042 | 23.63 | 0.04993
1¦16 | 97.34 | 96 | 1.042 | 23.6 | 0.05001
1¦17 | 103.3 | 102 | 1.044 | 23.6 | 0.05002
1¦18 | 109.3 | 108 | 1.046 | 23.6 | 0.04993
1¦19 | 115.3 | 114 | 1.046 | 23.61 | 0.05002
1¦20 | 121.3 | 120 | 1.048 | 23.62 | 0.05001
1¦21 | 127.3 | 126 | 1.05 | 23.6 | 0.04994
1¦22 | 133.3 | 132 | 1.05 | 23.6 | 0.05001
1¦23 | 139.3 | 138 | 1.051 | 23.64 | 0.05002
1¦24 | 145.3 | 144 | 1.052 | 23.59 | 0.04995
1¦25 | 151.3 | 150 | 1.053 | 23.59 | 0.05002
1¦26 | 157.3 | 156 | 1.054 | 23.59 | 0.05002
1¦27 | 163.3 | 162 | 1.055 | 23.6 | 0.04995
1¦28 | 169.3 | 168 | 1.055 | 23.6 | 0.05002
1¦29 | 175.3 | 174 | 1.056 | 23.59 | 0.05
1¦30 | 181.3 | 180 | 1.058 | 23.59 | 0.04994
1¦31 | 187.3 | 186 | 1.058 | 23.61 | 0.05002
1¦32 | 193.3 | 192 | 1.058 | 23.62 | 0.05
1¦33 | 199.3 | 198 | 1.06 | 23.61 | 0.04994
1¦34 | 205.3 | 204 | 1.06 | 23.59 | 0.05003
1¦35 | 211.3 | 210 | 1.061 | 23.59 | 0.05002
1¦36 | 217.3 | 216 | 1.062 | 23.55 | 0.04996
1¦37 | 223.3 | 222 | 1.062 | 23.56 | 0.05003
1¦38 | 229.3 | 228 | 1.062 | 23.56 | 0.05001
1¦39 | 235.3 | 234 | 1.063 | 23.6 | 0.04994
1¦40 | 241.3 | 240 | 1.062 | 23.6 | 0.05002
1¦41 | 247.3 | 246 | 1.062 | 23.61 | 0.05
1¦42 | 253.3 | 252 | 1.063 | 23.62 | 0.04994
1¦43 | 259.3 | 258 | 1.062 | 23.61 | 0.05002
1¦44 | 265.3 | 264 | 1.062 | 23.61 | 0.05
1¦45 | 271.3 | 270 | 1.062 | 23.63 | 0.04994
1¦46 | 277.3 | 276 | 1.062 | 23.64 | 0.05004
1¦47 | 283.3 | 282 | 1.062 | 23.63 | 0.05001
1¦48 | 289.3 | 288 | 1.064 | 23.61 | 0.04995
1¦49 | 295.3 | 294 | 1.063 | 23.6 | 0.05003
1¦50 | 301.3 | 300 | 1.064 | 23.57 | 0.05001
1¦51 | 307.3 | 306 | 1.066 | 23.56 | 0.04995
1¦52 | 313.3 | 312 | 1.066 | 23.57 | 0.05003
1¦53 | 319.3 | 318 | 1.066 | 23.59 | 0.05001
1¦54 | 325.3 | 324 | 1.067 | 23.6 | 0.04995
1¦55 | 331.3 | 330 | 1.066 | 23.59 | 0.05002
1¦56 | 337.3 | 336 | 1.066 | 23.61 | 0.05
1¦57 | 343.3 | 342 | 1.067 | 23.62 | 0.04993
1¦58 | 349.3 | 348 | 1.066 | 23.62 | 0.05002
1¦59 | 355.3 | 354 | 1.066 | 23.61 | 0.05
1¦60 | 361.3 | 360 | 1.067 | 23.62 | 0.04994
1¦61 | 367.3 | 366 | 1.066 | 23.6 | 0.05003
1¦62 | 373.3 | 372 | 1.067 | 23.61 | 0.04999
1¦63 | 379.3 | 378 | 1.068 | 23.59 | 0.04995
1¦64 | 385.3 | 384 | 1.068 | 23.58 | 0.05004
1¦65 | 391.3 | 390 | 1.069 | 23.56 | 0.04999
1¦66 | 397.3 | 396 | 1.07 | 23.57 | 0.04995
1¦67 | 403.3 | 402 | 1.069 | 23.59 | 0.05003
1¦68 | 409.3 | 408 | 1.069 | 23.6 | 0.04998
1¦69 | 415.3 | 414 | 1.07 | 23.61 | 0.04994
1¦70 | 421.3 | 420 | 1.069 | 23.62 | 0.05002
1¦71 | 427.3 | 426 | 1.069 | 23.61 | 0.04998
1¦72 | 433.3 | 432 | 1.07 | 23.62 | 0.04994
1¦73 | 439.3 | 438 | 1.07 | 23.6 | 0.05003
1¦74 | 445.3 | 444 | 1.07 | 23.59 | 0.04999
1¦75 | 451.3 | 450 | 1.071 | 23.58 | 0.04996
1¦76 | 457.3 | 456 | 1.07 | 23.6 | 0.05005
1¦77 | 463.3 | 462 | 1.071 | 23.66 | 0.04998
1¦78 | 469.3 | 468 | 1.072 | 23.62 | 0.04996
1¦79 | 475.3 | 474 | 1.071 | 23.61 | 0.05004
1¦80 | 481.3 | 480 | 1.071 | 23.64 | 0.04998
1¦81 | 487.3 | 486 | 1.072 | 23.61 | 0.04997
1¦82 | 493.3 | 492 | 1.071 | 23.61 | 0.05005
1¦83 | 499.3 | 498 | 1.072 | 23.61 | 0.04998
1¦84 | 505.3 | 504 | 1.073 | 23.6 | 0.04996
1¦85 | 511.3 | 510 | 1.072 | 23.58 | 0.05006
1¦86 | 517.3 | 516 | 1.073 | 23.56 | 0.04998
1¦87 | 523.3 | 522 | 1.074 | 23.58 | 0.04997
1¦88 | 529.3 | 528 | 1.073 | 23.57 | 0.05006
1¦89 | 535.3 | 534 | 1.074 | 23.6 | 0.04999
1¦90 | 541.3 | 540 | 1.075 | 23.59 | 0.04997
1¦91 | 547.3 | 546 | 1.074 | 23.6 | 0.05006
1¦92 | 553.3 | 552 | 1.074 | 23.63 | 0.04997
1¦93 | 559.3 | 558 | 1.074 | 23.62 | 0.04996
1¦94 | 565.3 | 564 | 1.074 | 23.61 | 0.05006
1¦95 | 571.3 | 570 | 1.074 | 23.61 | 0.04997
1¦96 | 577.3 | 576 | 1.074 | 23.64 | 0.04996
1¦97 | 583.3 | 582 | 1.074 | 23.64 | 0.05005
1¦98 | 589.3 | 588 | 1.075 | 23.62 | 0.04997
1¦99 | 595.3 | 594 | 1.076 | 23.61 | 0.04995
1¦100 | 601.3 | 600 | 1.075 | 23.6 | 0.05006
2¦1 | 634.6 | 33.01 | 0.312 | 23.57 | 0.01003
2¦2 | 667.6 | 66.01 | 0.3598 | 23.63 | 0.01375
2¦3 | 700.7 | 99.02 | 0.461 | 23.57 | 0.01887
2¦4 | 733.7 | 132 | 0.6061 | 23.61 | 0.02593
2¦5 | 766.8 | 165.2 | 0.8022 | 23.62 | 0.03562
2¦6 | 799.8 | 198.2 | 1.061 | 23.56 | 0.04893
2¦7 | 832.9 | 231.2 | 1.395 | 23.61 | 0.06723
2¦8 | 866 | 264.4 | 1.82 | 23.63 | 0.09237
2¦9 | 899 | 297.4 | 2.36 | 23.6 | 0.1269
2¦10 | 932.2 | 330.6 | 3.045 | 23.59 | 0.1743
2¦11 | 965.2 | 363.6 | 3.894 | 23.6 | 0.2395
2¦12 | 998.2 | 396.6 | 4.939 | 23.62 | 0.329
2¦13 | 1031 | 429.6 | 6.221 | 23.56 | 0.452
2¦14 | 1064 | 462.6 | 7.763 | 23.61 | 0.621
2¦15 | 1097 | 495.8 | 9.64 | 23.62 | 0.8532
2¦16 | 1131 | 528.9 | 11.89 | 23.58 | 1.172
2¦17 | 1164 | 562.1 | 14.51 | 23.6 | 1.61
2¦18 | 1197 | 595.3 | 17.59 | 23.59 | 2.212
2¦19 | 1230 | 628.3 | 21.1 | 23.59 | 3.039
2¦20 | 1263 | 661.3 | 25.08 | 23.59 | 4.175
2¦21 | 1296 | 694.3 | 29.53 | 23.6 | 5.736
2¦22 | 1329 | 727.3 | 34.6 | 23.6 | 7.88
2¦23 | 1362 | 760.4 | 40.4 | 23.58 | 10.83
2¦24 | 1395 | 793.4 | 46.97 | 23.63 | 14.87
2¦25 | 1428 | 826.4 | 54.35 | 23.58 | 20.43
2¦26 | 1461 | 859.6 | 62.54 | 23.62 | 28.07
2¦27 | 1494 | 892.6 | 71.77 | 23.58 | 38.57
2¦28 | 1527 | 925.6 | 81.9 | 23.6 | 52.98
2¦29 | 1560 | 958.6 | 93.14 | 23.61 | 72.79
2¦30 | 1593 | 991.7 | 105.4 | 23.59 | 100
3¦1 | 1627 | 33.01 | 105.8 | 23.64 | 100
3¦2 | 1660 | 66.12 | 94.33 | 23.6 | 72.79
3¦3 | 1693 | 99.13 | 83.86 | 23.57 | 52.98
3¦4 | 1726 | 132.1 | 74.09 | 23.6 | 38.57
3¦5 | 1759 | 165.1 | 65.18 | 23.62 | 28.07
3¦6 | 1792 | 198.2 | 57.06 | 23.58 | 20.43
3¦7 | 1825 | 231.3 | 49.61 | 23.62 | 14.87
3¦8 | 1858 | 264.3 | 42.9 | 23.55 | 10.83
3¦9 | 1891 | 297.3 | 36.8 | 23.64 | 7.88
3¦10 | 1924 | 330.3 | 31.39 | 23.6 | 5.736
3¦11 | 1957 | 363.5 | 26.59 | 23.58 | 4.175
3¦12 | 1990 | 396.5 | 22.32 | 23.6 | 3.039
3¦13 | 2023 | 429.5 | 18.62 | 23.57 | 2.212
3¦14 | 2056 | 462.5 | 15.38 | 23.62 | 1.61
3¦15 | 2089 | 495.6 | 12.62 | 23.55 | 1.172
3¦16 | 2122 | 528.8 | 10.26 | 23.63 | 0.8531
3¦17 | 2156 | 562 | 8.297 | 23.61 | 0.621
3¦18 | 2189 | 595 | 6.652 | 23.6 | 0.452
3¦19 | 2222 | 628 | 5.303 | 23.59 | 0.329
3¦20 | 2255 | 661.2 | 4.182 | 23.62 | 0.2395
3¦21 | 2288 | 694.2 | 3.28 | 23.59 | 0.1743
3¦22 | 2321 | 727.2 | 2.556 | 23.6 | 0.1269
3¦23 | 2354 | 760.2 | 1.977 | 23.6 | 0.09236
3¦24 | 2387 | 793.2 | 1.524 | 23.58 | 0.06723
3¦25 | 2420 | 826.2 | 1.17 | 23.59 | 0.04894
3¦26 | 2453 | 859.2 | 0.8915 | 23.62 | 0.03562
3¦27 | 2486 | 892.2 | 0.6784 | 23.63 | 0.02593
3¦28 | 2519 | 925.2 | 0.516 | 23.59 | 0.01887
3¦29 | 2552 | 958.2 | 0.3913 | 23.6 | 0.01374
3¦30 | 2585 | 991.2 | 0.2968 | 23.62 | 0.01001

## 27.2._2%_ZR
| τ in Pa | η in Pas | T in °C | t in s | t_seg in s | ɣ̇ in 1/s | ----
1¦1 | 101.2 | -231.9 | 23.71 | 7.486 | 6 | -0.4364
1¦2 | 17.13 | 62.95 | 23.7 | 13.49 | 12 | 0.2721
1¦3 | 5.376 | 104.7 | 23.7 | 19.49 | 18 | 0.05134
1¦4 | 5.161 | 103.5 | 23.68 | 25.49 | 24 | 0.04985
1¦5 | 5.269 | 105.4 | 23.67 | 31.49 | 30 | 0.04999
1¦6 | 5.412 | 109 | 23.67 | 37.49 | 36 | 0.04966
1¦7 | 5.55 | 111.6 | 23.66 | 43.49 | 42 | 0.04974
1¦8 | 5.675 | 114 | 23.63 | 49.49 | 48 | 0.04978
1¦9 | 5.786 | 116.2 | 23.63 | 55.49 | 54 | 0.04978
1¦10 | 5.892 | 118 | 23.65 | 61.49 | 60 | 0.04991
1¦11 | 5.99 | 120.6 | 23.63 | 67.49 | 66 | 0.04968
1¦12 | 6.069 | 121.5 | 23.62 | 73.49 | 72 | 0.04994
1¦13 | 6.141 | 123.2 | 23.6 | 79.49 | 78 | 0.04983
1¦14 | 6.206 | 124.6 | 23.57 | 85.49 | 84 | 0.04981
1¦15 | 6.264 | 125.2 | 23.58 | 91.49 | 90 | 0.05005
1¦16 | 6.32 | 126.6 | 23.6 | 97.49 | 96 | 0.04994
1¦17 | 6.367 | 127.5 | 23.61 | 103.5 | 102 | 0.04995
1¦18 | 6.414 | 128.4 | 23.61 | 109.5 | 108 | 0.04996
1¦19 | 6.46 | 129.5 | 23.62 | 115.5 | 114 | 0.04988
1¦20 | 6.5 | 130 | 23.6 | 121.5 | 120 | 0.05
1¦21 | 6.539 | 130.5 | 23.6 | 127.5 | 126 | 0.0501
1¦22 | 6.58 | 132.1 | 23.61 | 133.5 | 132 | 0.04981
1¦23 | 6.621 | 132.8 | 23.61 | 139.5 | 138 | 0.04986
1¦24 | 6.659 | 133 | 23.61 | 145.5 | 144 | 0.05007
1¦25 | 6.698 | 134.2 | 23.63 | 151.5 | 150 | 0.04991
1¦26 | 6.733 | 134.7 | 23.62 | 157.5 | 156 | 0.04998
1¦27 | 6.771 | 135.6 | 23.6 | 163.5 | 162 | 0.04994
1¦28 | 6.809 | 136.4 | 23.59 | 169.5 | 168 | 0.04991
1¦29 | 6.847 | 136.8 | 23.59 | 175.5 | 174 | 0.05005
1¦30 | 6.888 | 138.2 | 23.55 | 181.5 | 180 | 0.04984
1¦31 | 6.923 | 138.7 | 23.56 | 187.5 | 186 | 0.04991
1¦32 | 6.961 | 139 | 23.57 | 193.5 | 192 | 0.05007
1¦33 | 7.001 | 140.6 | 23.6 | 199.5 | 198 | 0.04981
1¦34 | 7.035 | 140.9 | 23.61 | 205.5 | 204 | 0.04993
1¦35 | 7.068 | 141.2 | 23.62 | 211.5 | 210 | 0.05006
1¦36 | 7.103 | 142.6 | 23.61 | 217.5 | 216 | 0.0498
1¦37 | 7.133 | 142.8 | 23.6 | 223.5 | 222 | 0.04996
1¦38 | 7.167 | 143.4 | 23.61 | 229.5 | 228 | 0.04998
1¦39 | 7.205 | 144.6 | 23.61 | 235.5 | 234 | 0.04981
1¦40 | 7.238 | 144.7 | 23.62 | 241.5 | 240 | 0.05002
1¦41 | 7.272 | 145.8 | 23.61 | 247.5 | 246 | 0.04988
1¦42 | 7.309 | 146.7 | 23.61 | 253.5 | 252 | 0.04983
1¦43 | 7.341 | 146.6 | 23.62 | 259.5 | 258 | 0.05007
1¦44 | 7.374 | 147.9 | 23.61 | 265.5 | 264 | 0.04986
1¦45 | 7.409 | 148.6 | 23.63 | 271.5 | 270 | 0.04987
1¦46 | 7.442 | 148.5 | 23.62 | 277.5 | 276 | 0.05012
1¦47 | 7.477 | 150.1 | 23.58 | 283.5 | 282 | 0.04981
1¦48 | 7.511 | 150.6 | 23.59 | 289.5 | 288 | 0.04986
1¦49 | 7.541 | 150.4 | 23.6 | 295.5 | 294 | 0.05015
1¦50 | 7.571 | 151.9 | 23.58 | 301.5 | 300 | 0.04983
1¦51 | 7.598 | 152.3 | 23.59 | 307.5 | 306 | 0.04988
1¦52 | 7.626 | 152.2 | 23.61 | 313.5 | 312 | 0.05012
1¦53 | 7.658 | 153.6 | 23.6 | 319.5 | 318 | 0.04986
1¦54 | 7.688 | 154 | 23.61 | 325.5 | 324 | 0.04991
1¦55 | 7.72 | 154.2 | 23.62 | 331.5 | 330 | 0.05008
1¦56 | 7.754 | 155.4 | 23.61 | 337.5 | 336 | 0.04988
1¦57 | 7.783 | 155.7 | 23.57 | 343.5 | 342 | 0.04998
1¦58 | 7.813 | 156.2 | 23.57 | 349.5 | 348 | 0.05001
1¦59 | 7.843 | 157 | 23.61 | 355.5 | 354 | 0.04994
1¦60 | 7.872 | 157.3 | 23.59 | 361.5 | 360 | 0.05004
1¦61 | 7.903 | 158.3 | 23.59 | 367.5 | 366 | 0.04991
1¦62 | 7.934 | 158.9 | 23.6 | 373.5 | 372 | 0.04992
1¦63 | 7.964 | 159 | 23.62 | 379.5 | 378 | 0.05007
1¦64 | 7.995 | 160.4 | 23.61 | 385.5 | 384 | 0.04984
1¦65 | 8.022 | 160.6 | 23.6 | 391.5 | 390 | 0.04994
1¦66 | 8.05 | 160.7 | 23.62 | 397.5 | 396 | 0.05011
1¦67 | 8.081 | 162.2 | 23.62 | 403.5 | 402 | 0.04983
1¦68 | 8.107 | 162.3 | 23.61 | 409.5 | 408 | 0.04996
1¦69 | 8.135 | 162.4 | 23.59 | 415.5 | 414 | 0.05009
1¦70 | 8.168 | 164 | 23.59 | 421.5 | 420 | 0.04981
1¦71 | 8.194 | 164 | 23.56 | 427.5 | 426 | 0.04998
1¦72 | 8.219 | 164.2 | 23.58 | 433.5 | 432 | 0.05006
1¦73 | 8.25 | 165.6 | 23.57 | 439.5 | 438 | 0.0498
1¦74 | 8.274 | 165.5 | 23.59 | 445.5 | 444 | 0.04999
1¦75 | 8.303 | 166.1 | 23.59 | 451.5 | 450 | 0.04999
1¦76 | 8.333 | 167.2 | 23.61 | 457.5 | 456 | 0.04984
1¦77 | 8.36 | 167.1 | 23.62 | 463.5 | 462 | 0.05002
1¦78 | 8.388 | 168.1 | 23.61 | 469.5 | 468 | 0.04991
1¦79 | 8.413 | 168.7 | 23.61 | 475.5 | 474 | 0.04986
1¦80 | 8.437 | 168.4 | 23.6 | 481.5 | 480 | 0.05009
1¦81 | 8.462 | 169.7 | 23.57 | 487.5 | 486 | 0.04987
1¦82 | 8.486 | 170.1 | 23.57 | 493.5 | 492 | 0.0499
1¦83 | 8.507 | 169.6 | 23.59 | 499.5 | 498 | 0.05014
1¦84 | 8.533 | 171.2 | 23.6 | 505.5 | 504 | 0.04985
1¦85 | 8.558 | 171.5 | 23.6 | 511.5 | 510 | 0.04989
1¦86 | 8.581 | 171.1 | 23.61 | 517.5 | 516 | 0.05016
1¦87 | 8.608 | 172.8 | 23.62 | 523.5 | 522 | 0.04981
1¦88 | 8.634 | 173.1 | 23.62 | 529.5 | 528 | 0.04989
1¦89 | 8.658 | 172.6 | 23.62 | 535.5 | 534 | 0.05016
1¦90 | 8.687 | 174.4 | 23.6 | 541.5 | 540 | 0.04982
1¦91 | 8.711 | 174.6 | 23.6 | 547.5 | 546 | 0.04989
1¦92 | 8.735 | 174.3 | 23.59 | 553.5 | 552 | 0.05011
1¦93 | 8.766 | 175.8 | 23.56 | 559.5 | 558 | 0.04985
1¦94 | 8.79 | 176 | 23.56 | 565.5 | 564 | 0.04994
1¦95 | 8.813 | 175.9 | 23.59 | 571.5 | 570 | 0.0501
1¦96 | 8.836 | 177.1 | 23.6 | 577.5 | 576 | 0.0499
1¦97 | 8.856 | 177.2 | 23.6 | 583.5 | 582 | 0.04997
1¦98 | 8.877 | 177.5 | 23.62 | 589.5 | 588 | 0.05002
1¦99 | 8.9 | 178.3 | 23.61 | 595.5 | 594 | 0.04991
1¦100 | 8.92 | 178.4 | 23.61 | 601.5 | 600 | 0.05001
2¦1 | 4.743 | 463.2 | 23.62 | 634.8 | 33.01 | 0.01024
2¦2 | 4.809 | 349.2 | 23.56 | 667.8 | 66.01 | 0.01377
2¦3 | 5.363 | 284.5 | 23.6 | 700.8 | 99.02 | 0.01885
2¦4 | 6.241 | 241.3 | 23.57 | 733.8 | 132 | 0.02586
2¦5 | 7.422 | 208.8 | 23.64 | 767 | 165.2 | 0.03555
2¦6 | 8.932 | 182.9 | 23.58 | 800.1 | 198.3 | 0.04884
2¦7 | 10.8 | 160.9 | 23.61 | 833.3 | 231.5 | 0.06713
2¦8 | 13.1 | 142 | 23.57 | 866.5 | 264.6 | 0.09225
2¦9 | 15.89 | 125.3 | 23.62 | 899.6 | 297.8 | 0.1267
2¦10 | 19.05 | 109.3 | 23.6 | 932.7 | 330.9 | 0.1742
2¦11 | 22.41 | 93.55 | 23.62 | 965.8 | 364 | 0.2395
2¦12 | 25.7 | 78.06 | 23.61 | 998.8 | 397 | 0.3292
2¦13 | 28.74 | 63.51 | 23.59 | 1032 | 430 | 0.4524
2¦14 | 32.01 | 51.51 | 23.61 | 1065 | 463 | 0.6214
2¦15 | 36.28 | 42.52 | 23.58 | 1098 | 496.1 | 0.8533
2¦16 | 42.46 | 36.23 | 23.61 | 1131 | 529.1 | 1.172
2¦17 | 49.67 | 30.85 | 23.61 | 1164 | 562.4 | 1.61
2¦18 | 57.59 | 26.03 | 23.56 | 1197 | 595.4 | 2.212
2¦19 | 66.39 | 21.85 | 23.63 | 1230 | 628.4 | 3.039
2¦20 | 75.28 | 18.03 | 23.58 | 1263 | 661.4 | 4.176
2¦21 | 84.95 | 14.81 | 23.59 | 1296 | 694.4 | 5.736
2¦22 | 95.79 | 12.15 | 23.61 | 1329 | 727.5 | 7.881
2¦23 | 107.6 | 9.936 | 23.61 | 1362 | 760.5 | 10.83
2¦24 | 120.8 | 8.124 | 23.58 | 1396 | 793.8 | 14.87
2¦25 | 135.7 | 6.642 | 23.58 | 1429 | 826.9 | 20.43
2¦26 | 152.4 | 5.429 | 23.63 | 1462 | 859.9 | 28.07
2¦27 | 170.8 | 4.43 | 23.57 | 1495 | 893.1 | 38.57
2¦28 | 190.6 | 3.598 | 23.62 | 1528 | 926.2 | 52.98
2¦29 | 212.3 | 2.916 | 23.62 | 1561 | 959.2 | 72.79
2¦30 | 233.1 | 2.331 | 23.6 | 1594 | 992.3 | 100
3¦1 | 234.2 | 2.342 | 23.64 | 1627 | 33.01 | 100
3¦2 | 213.4 | 2.931 | 23.55 | 1661 | 66.13 | 72.79
3¦3 | 193.4 | 3.65 | 23.61 | 1694 | 99.26 | 52.98
3¦4 | 174.6 | 4.526 | 23.6 | 1727 | 132.3 | 38.57
3¦5 | 158.2 | 5.636 | 23.63 | 1760 | 165.4 | 28.07
3¦6 | 141.4 | 6.92 | 23.57 | 1793 | 198.4 | 20.43
3¦7 | 125.6 | 8.446 | 23.59 | 1826 | 231.4 | 14.87
3¦8 | 111 | 10.25 | 23.6 | 1859 | 264.6 | 10.83
3¦9 | 97.59 | 12.38 | 23.57 | 1892 | 297.6 | 7.88
3¦10 | 85.25 | 14.86 | 23.63 | 1925 | 330.7 | 5.736
3¦11 | 74.03 | 17.73 | 23.57 | 1958 | 363.8 | 4.175
3¦12 | 63.8 | 20.99 | 23.63 | 1991 | 396.8 | 3.039
3¦13 | 54.73 | 24.74 | 23.61 | 2024 | 429.8 | 2.212
3¦14 | 46.6 | 28.95 | 23.61 | 2057 | 463 | 1.61
3¦15 | 39.42 | 33.64 | 23.56 | 2091 | 496.1 | 1.172
3¦16 | 33.08 | 38.78 | 23.6 | 2124 | 529.1 | 0.8531
3¦17 | 27.6 | 44.44 | 23.61 | 2157 | 562.1 | 0.621
3¦18 | 22.85 | 50.56 | 23.58 | 2190 | 595.1 | 0.452
3¦19 | 18.78 | 57.08 | 23.6 | 2223 | 628.1 | 0.329
3¦20 | 15.36 | 64.13 | 23.6 | 2256 | 661.3 | 0.2395
3¦21 | 12.46 | 71.51 | 23.59 | 2289 | 694.3 | 0.1743
3¦22 | 10.04 | 79.19 | 23.6 | 2322 | 727.4 | 0.1268
3¦23 | 8.053 | 87.21 | 23.64 | 2355 | 760.4 | 0.09234
3¦24 | 6.425 | 95.61 | 23.58 | 2388 | 793.6 | 0.0672
3¦25 | 5.095 | 104.2 | 23.61 | 2421 | 826.8 | 0.04892
3¦26 | 4.032 | 113.2 | 23.61 | 2454 | 860 | 0.03561
3¦27 | 3.176 | 122.5 | 23.6 | 2487 | 893.1 | 0.02593
3¦28 | 2.504 | 132.6 | 23.58 | 2521 | 926.3 | 0.01889
3¦29 | 1.97 | 143.2 | 23.63 | 2554 | 959.4 | 0.01375
3¦30 | 1.554 | 155 | 23.58 | 2587 | 992.4 | 0.01003

## 13.3._1,25%_MN
| t in s | t_seg in s | τ in Pa | T in °C | ɣ̇ in 1/s | ----
1¦1 | 7.418 | 6 | 0.1583 | 24.22 | 0.04994
1¦2 | 13.42 | 12 | 0.1705 | 24.25 | 0.05003
1¦3 | 19.42 | 18 | 0.1761 | 24.24 | 0.04997
1¦4 | 25.42 | 24 | 0.1789 | 24.25 | 0.04998
1¦5 | 31.42 | 30 | 0.1806 | 24.24 | 0.05005
1¦6 | 37.42 | 36 | 0.1825 | 24.25 | 0.04998
1¦7 | 43.42 | 42 | 0.1835 | 24.24 | 0.04998
1¦8 | 49.42 | 48 | 0.1841 | 24.25 | 0.05005
1¦9 | 55.42 | 54 | 0.1858 | 24.25 | 0.04997
1¦10 | 61.42 | 60 | 0.1864 | 24.25 | 0.04997
1¦11 | 67.42 | 66 | 0.1863 | 24.25 | 0.05005
1¦12 | 73.42 | 72 | 0.1876 | 24.25 | 0.04998
1¦13 | 79.42 | 78 | 0.188 | 24.25 | 0.04997
1¦14 | 85.42 | 84 | 0.1879 | 24.25 | 0.05005
1¦15 | 91.42 | 90 | 0.1889 | 24.26 | 0.04999
1¦16 | 97.42 | 96 | 0.1891 | 24.26 | 0.04997
1¦17 | 103.4 | 102 | 0.1889 | 24.24 | 0.05005
1¦18 | 109.4 | 108 | 0.1901 | 24.25 | 0.04999
1¦19 | 115.4 | 114 | 0.1902 | 24.26 | 0.04998
1¦20 | 121.4 | 120 | 0.1901 | 24.25 | 0.05004
1¦21 | 127.4 | 126 | 0.1908 | 24.26 | 0.04998
1¦22 | 133.4 | 132 | 0.1908 | 24.26 | 0.04998
1¦23 | 139.4 | 138 | 0.1906 | 24.26 | 0.05005
1¦24 | 145.4 | 144 | 0.1914 | 24.26 | 0.04999
1¦25 | 151.4 | 150 | 0.1914 | 24.26 | 0.04997
1¦26 | 157.4 | 156 | 0.1913 | 24.26 | 0.05005
1¦27 | 163.4 | 162 | 0.1922 | 24.26 | 0.04998
1¦28 | 169.4 | 168 | 0.192 | 24.26 | 0.04998
1¦29 | 175.4 | 174 | 0.1921 | 24.25 | 0.05005
1¦30 | 181.4 | 180 | 0.1929 | 24.27 | 0.04999
1¦31 | 187.4 | 186 | 0.193 | 24.27 | 0.04997
1¦32 | 193.4 | 192 | 0.1929 | 24.27 | 0.05004
1¦33 | 199.4 | 198 | 0.1937 | 24.27 | 0.04999
1¦34 | 205.4 | 204 | 0.1939 | 24.27 | 0.04998
1¦35 | 211.4 | 210 | 0.1938 | 24.27 | 0.05004
1¦36 | 217.4 | 216 | 0.1946 | 24.27 | 0.04998
1¦37 | 223.4 | 222 | 0.1946 | 24.27 | 0.04998
1¦38 | 229.4 | 228 | 0.1943 | 24.28 | 0.05005
1¦39 | 235.4 | 234 | 0.1957 | 24.27 | 0.04999
1¦40 | 241.4 | 240 | 0.196 | 24.28 | 0.04997
1¦41 | 247.4 | 246 | 0.1959 | 24.28 | 0.05004
1¦42 | 253.4 | 252 | 0.1968 | 24.28 | 0.04999
1¦43 | 259.4 | 258 | 0.1971 | 24.27 | 0.04998
1¦44 | 265.4 | 264 | 0.1969 | 24.28 | 0.05004
1¦45 | 271.4 | 270 | 0.1982 | 24.28 | 0.04999
1¦46 | 277.4 | 276 | 0.1984 | 24.28 | 0.04997
1¦47 | 283.4 | 282 | 0.1985 | 24.28 | 0.05005
1¦48 | 289.4 | 288 | 0.1992 | 24.28 | 0.05
1¦49 | 295.4 | 294 | 0.1995 | 24.29 | 0.04998
1¦50 | 301.4 | 300 | 0.1995 | 24.29 | 0.05004
1¦51 | 307.4 | 306 | 0.2006 | 24.29 | 0.04999
1¦52 | 313.4 | 312 | 0.2007 | 24.29 | 0.04997
1¦53 | 319.4 | 318 | 0.2009 | 24.29 | 0.05004
1¦54 | 325.4 | 324 | 0.2021 | 24.29 | 0.05
1¦55 | 331.4 | 330 | 0.2021 | 24.29 | 0.04998
1¦56 | 337.4 | 336 | 0.2021 | 24.28 | 0.05004
1¦57 | 343.4 | 342 | 0.2032 | 24.31 | 0.04999
1¦58 | 349.4 | 348 | 0.2034 | 24.29 | 0.04997
1¦59 | 355.4 | 354 | 0.2035 | 24.29 | 0.05005
1¦60 | 361.4 | 360 | 0.2048 | 24.29 | 0.05
1¦61 | 367.4 | 366 | 0.205 | 24.29 | 0.04997
1¦62 | 373.4 | 372 | 0.2052 | 24.29 | 0.05004
1¦63 | 379.4 | 378 | 0.2063 | 24.3 | 0.04999
1¦64 | 385.4 | 384 | 0.2066 | 24.29 | 0.04998
1¦65 | 391.4 | 390 | 0.2069 | 24.3 | 0.05005
1¦66 | 397.4 | 396 | 0.2081 | 24.3 | 0.04999
1¦67 | 403.4 | 402 | 0.2083 | 24.29 | 0.04997
1¦68 | 409.4 | 408 | 0.2085 | 24.3 | 0.05003
1¦69 | 415.4 | 414 | 0.2096 | 24.3 | 0.05
1¦70 | 421.4 | 420 | 0.2101 | 24.3 | 0.04997
1¦71 | 427.4 | 426 | 0.2102 | 24.3 | 0.05003
1¦72 | 433.4 | 432 | 0.2116 | 24.3 | 0.05
1¦73 | 439.4 | 438 | 0.2121 | 24.29 | 0.04997
1¦74 | 445.4 | 444 | 0.2124 | 24.3 | 0.05004
1¦75 | 451.4 | 450 | 0.2135 | 24.3 | 0.05
1¦76 | 457.4 | 456 | 0.2139 | 24.3 | 0.04998
1¦77 | 463.4 | 462 | 0.2143 | 24.32 | 0.05004
1¦78 | 469.4 | 468 | 0.2155 | 24.31 | 0.05
1¦79 | 475.4 | 474 | 0.2162 | 24.31 | 0.04997
1¦80 | 481.4 | 480 | 0.2166 | 24.31 | 0.05003
1¦81 | 487.4 | 486 | 0.2179 | 24.31 | 0.05
1¦82 | 493.4 | 492 | 0.2183 | 24.31 | 0.04998
1¦83 | 499.4 | 498 | 0.2184 | 24.32 | 0.05003
1¦84 | 505.4 | 504 | 0.2197 | 24.31 | 0.05
1¦85 | 511.4 | 510 | 0.2204 | 24.32 | 0.04998
1¦86 | 517.4 | 516 | 0.2206 | 24.32 | 0.05004
1¦87 | 523.4 | 522 | 0.222 | 24.32 | 0.05001
1¦88 | 529.4 | 528 | 0.2226 | 24.32 | 0.04997
1¦89 | 535.4 | 534 | 0.2231 | 24.33 | 0.05002
1¦90 | 541.4 | 540 | 0.2244 | 24.32 | 0.05
1¦91 | 547.4 | 546 | 0.225 | 24.34 | 0.04998
1¦92 | 553.4 | 552 | 0.2254 | 24.32 | 0.05003
1¦93 | 559.4 | 558 | 0.2265 | 24.31 | 0.05
1¦94 | 565.4 | 564 | 0.2272 | 24.33 | 0.04998
1¦95 | 571.4 | 570 | 0.2275 | 24.33 | 0.05003
1¦96 | 577.4 | 576 | 0.2292 | 24.32 | 0.05001
1¦97 | 583.4 | 582 | 0.23 | 24.33 | 0.04999
1¦98 | 589.4 | 588 | 0.2306 | 24.33 | 0.05003
1¦99 | 595.4 | 594 | 0.2317 | 24.33 | 0.05
1¦100 | 601.4 | 600 | 0.2324 | 24.34 | 0.04999
2¦1 | 664.7 | 63 | 0.01428 | 24.34 | 0.001002
2¦2 | 727.7 | 126 | 0.0143 | 24.35 | 0.001407
2¦3 | 790.9 | 189.2 | 0.01725 | 24.37 | 0.00198
2¦4 | 854 | 252.3 | 0.02205 | 24.37 | 0.002785
2¦5 | 917 | 315.3 | 0.02948 | 24.38 | 0.00392
2¦6 | 980.2 | 378.5 | 0.04057 | 24.39 | 0.005514
2¦7 | 1043 | 441.7 | 0.05663 | 24.42 | 0.007759
2¦8 | 1106 | 504.7 | 0.07928 | 24.43 | 0.01092
2¦9 | 1170 | 567.9 | 0.1115 | 24.41 | 0.01536
2¦10 | 1233 | 630.9 | 0.1562 | 24.44 | 0.02162
2¦11 | 1296 | 693.9 | 0.2173 | 24.45 | 0.03042
2¦12 | 1359 | 757.1 | 0.2995 | 24.47 | 0.0428
2¦13 | 1422 | 820.1 | 0.4095 | 24.48 | 0.06022
2¦14 | 1485 | 883.1 | 0.5541 | 24.48 | 0.08473
2¦15 | 1548 | 946.2 | 0.7405 | 24.48 | 0.1192
2¦16 | 1611 | 1009 | 0.9797 | 24.51 | 0.1678
2¦17 | 1674 | 1072 | 1.283 | 24.51 | 0.236
2¦18 | 1737 | 1135 | 1.664 | 24.52 | 0.3321
2¦19 | 1800 | 1198 | 2.143 | 24.55 | 0.4673
2¦20 | 1863 | 1261 | 2.734 | 24.55 | 0.6575
2¦21 | 1926 | 1324 | 3.484 | 24.56 | 0.9252
2¦22 | 1989 | 1387 | 4.398 | 24.57 | 1.302
2¦23 | 2052 | 1450 | 5.505 | 24.58 | 1.832
2¦24 | 2115 | 1514 | 6.791 | 24.6 | 2.577
2¦25 | 2178 | 1577 | 8.323 | 24.61 | 3.626
2¦26 | 2241 | 1640 | 10.05 | 24.62 | 5.103
2¦27 | 2305 | 1703 | 12.04 | 24.63 | 7.18
2¦28 | 2368 | 1766 | 14.35 | 24.65 | 10.1
2¦29 | 2431 | 1829 | 16.86 | 24.65 | 14.21
2¦30 | 2494 | 1892 | 19.52 | 24.65 | 20
3¦1 | 2557 | 63 | 19.38 | 24.66 | 20
3¦2 | 2620 | 126 | 16.3 | 24.66 | 14.21
3¦3 | 2683 | 189 | 13.67 | 24.66 | 10.1
3¦4 | 2746 | 252.1 | 11.44 | 24.66 | 7.179
3¦5 | 2810 | 315.3 | 9.418 | 24.66 | 5.103
3¦6 | 2873 | 378.4 | 7.752 | 24.65 | 3.626
3¦7 | 2936 | 441.4 | 6.355 | 24.66 | 2.577
3¦8 | 2999 | 504.6 | 5.175 | 24.66 | 1.832
3¦9 | 3062 | 567.7 | 4.2 | 24.67 | 1.302
3¦10 | 3125 | 630.7 | 3.367 | 24.66 | 0.9252
3¦11 | 3188 | 693.9 | 2.692 | 24.66 | 0.6575
3¦12 | 3251 | 756.9 | 2.145 | 24.66 | 0.4673
3¦13 | 3314 | 820 | 1.702 | 24.66 | 0.3321
3¦14 | 3377 | 883.1 | 1.34 | 24.66 | 0.236
3¦15 | 3441 | 946.3 | 1.049 | 24.67 | 0.1677
3¦16 | 3504 | 1009 | 0.8166 | 24.65 | 0.1192
3¦17 | 3567 | 1072 | 0.6334 | 24.65 | 0.08473
3¦18 | 3630 | 1135 | 0.4892 | 24.65 | 0.06022
3¦19 | 3693 | 1199 | 0.3767 | 24.64 | 0.0428
3¦20 | 3756 | 1262 | 0.2892 | 24.65 | 0.03042
3¦21 | 3819 | 1325 | 0.222 | 24.64 | 0.02162
3¦22 | 3882 | 1388 | 0.17 | 24.64 | 0.01536
3¦23 | 3945 | 1451 | 0.1306 | 24.64 | 0.01092
3¦24 | 4008 | 1514 | 0.1007 | 24.64 | 0.007761
3¦25 | 4071 | 1577 | 0.07784 | 24.64 | 0.005514
3¦26 | 4134 | 1640 | 0.06098 | 24.64 | 0.003916
3¦27 | 4197 | 1703 | 0.04797 | 24.63 | 0.002784
3¦28 | 4260 | 1766 | 0.03836 | 24.62 | 0.001979
3¦29 | 4324 | 1829 | 0.03124 | 24.62 | 0.001406
3¦30 | 4387 | 1892 | 0.02583 | 24.61 | 0.001

## 14.3._1,25%_MN_1
| t in s | t_seg in s | τ in Pa | T in °C | ɣ̇ in 1/s | ----
1¦1 | 7.448 | 6 | 0.1931 | 23.71 | 0.05195
1¦2 | 13.45 | 12 | 0.1705 | 23.73 | 0.04999
1¦3 | 19.45 | 18 | 0.1703 | 23.75 | 0.05004
1¦4 | 25.45 | 24 | 0.1745 | 23.71 | 0.04999
1¦5 | 31.45 | 30 | 0.1773 | 23.69 | 0.04997
1¦6 | 37.45 | 36 | 0.1786 | 23.68 | 0.05004
1¦7 | 43.45 | 42 | 0.181 | 23.67 | 0.05
1¦8 | 49.45 | 48 | 0.182 | 23.66 | 0.04997
1¦9 | 55.45 | 54 | 0.1825 | 23.65 | 0.05004
1¦10 | 61.45 | 60 | 0.184 | 23.64 | 0.05
1¦11 | 67.45 | 66 | 0.1844 | 23.62 | 0.04997
1¦12 | 73.45 | 72 | 0.1839 | 23.62 | 0.05004
1¦13 | 79.45 | 78 | 0.1852 | 23.61 | 0.05
1¦14 | 85.45 | 84 | 0.1853 | 23.61 | 0.04997
1¦15 | 91.45 | 90 | 0.185 | 23.61 | 0.05004
1¦16 | 97.45 | 96 | 0.1858 | 23.6 | 0.05001
1¦17 | 103.4 | 102 | 0.186 | 23.6 | 0.04997
1¦18 | 109.4 | 108 | 0.1855 | 23.59 | 0.05004
1¦19 | 115.5 | 114 | 0.1862 | 23.58 | 0.05
1¦20 | 121.4 | 120 | 0.1863 | 23.57 | 0.04997
1¦21 | 127.4 | 126 | 0.1858 | 23.55 | 0.05003
1¦22 | 133.4 | 132 | 0.1865 | 23.58 | 0.05001
1¦23 | 139.4 | 138 | 0.1865 | 23.59 | 0.04996
1¦24 | 145.4 | 144 | 0.1858 | 23.59 | 0.05003
1¦25 | 151.4 | 150 | 0.1863 | 23.62 | 0.05002
1¦26 | 157.4 | 156 | 0.1861 | 23.59 | 0.04997
1¦27 | 163.4 | 162 | 0.1855 | 23.61 | 0.05003
1¦28 | 169.4 | 168 | 0.1863 | 23.62 | 0.05001
1¦29 | 175.4 | 174 | 0.186 | 23.61 | 0.04997
1¦30 | 181.4 | 180 | 0.1854 | 23.6 | 0.05003
1¦31 | 187.4 | 186 | 0.1861 | 23.64 | 0.05002
1¦32 | 193.4 | 192 | 0.186 | 23.57 | 0.04998
1¦33 | 199.4 | 198 | 0.1853 | 23.58 | 0.05003
1¦34 | 205.4 | 204 | 0.186 | 23.56 | 0.05002
1¦35 | 211.4 | 210 | 0.1861 | 23.59 | 0.04997
1¦36 | 217.4 | 216 | 0.1856 | 23.62 | 0.05002
1¦37 | 223.4 | 222 | 0.186 | 23.61 | 0.05001
1¦38 | 229.5 | 228 | 0.1862 | 23.6 | 0.04997
1¦39 | 235.4 | 234 | 0.1858 | 23.61 | 0.05001
1¦40 | 241.4 | 240 | 0.1862 | 23.59 | 0.05002
1¦41 | 247.4 | 246 | 0.1864 | 23.6 | 0.04997
1¦42 | 253.4 | 252 | 0.1859 | 23.58 | 0.05002
1¦43 | 259.4 | 258 | 0.1866 | 23.56 | 0.05001
1¦44 | 265.4 | 264 | 0.187 | 23.58 | 0.04996
1¦45 | 271.4 | 270 | 0.1864 | 23.59 | 0.05001
1¦46 | 277.4 | 276 | 0.1869 | 23.6 | 0.05002
1¦47 | 283.4 | 282 | 0.187 | 23.62 | 0.04998
1¦48 | 289.5 | 288 | 0.1864 | 23.63 | 0.05003
1¦49 | 295.4 | 294 | 0.1871 | 23.63 | 0.05001
1¦50 | 301.4 | 300 | 0.1872 | 23.62 | 0.04998
1¦51 | 307.4 | 306 | 0.1868 | 23.63 | 0.05001
1¦52 | 313.4 | 312 | 0.1877 | 23.61 | 0.05002
1¦53 | 319.4 | 318 | 0.1876 | 23.6 | 0.04998
1¦54 | 325.4 | 324 | 0.1873 | 23.6 | 0.05002
1¦55 | 331.4 | 330 | 0.1878 | 23.57 | 0.05003
1¦56 | 337.4 | 336 | 0.1881 | 23.57 | 0.04998
1¦57 | 343.5 | 342 | 0.1877 | 23.57 | 0.05001
1¦58 | 349.4 | 348 | 0.188 | 23.59 | 0.05002
1¦59 | 355.4 | 354 | 0.188 | 23.6 | 0.04999
1¦60 | 361.4 | 360 | 0.1877 | 23.65 | 0.05002
1¦61 | 367.4 | 366 | 0.1879 | 23.62 | 0.05002
1¦62 | 373.4 | 372 | 0.1881 | 23.62 | 0.04998
1¦63 | 379.4 | 378 | 0.1878 | 23.61 | 0.05001
1¦64 | 385.4 | 384 | 0.188 | 23.61 | 0.05002
1¦65 | 391.4 | 390 | 0.1883 | 23.6 | 0.04998
1¦66 | 397.4 | 396 | 0.188 | 23.6 | 0.05001
1¦67 | 403.5 | 402 | 0.1882 | 23.59 | 0.05002
1¦68 | 409.4 | 408 | 0.1885 | 23.59 | 0.04999
1¦69 | 415.4 | 414 | 0.1883 | 23.58 | 0.05001
1¦70 | 421.4 | 420 | 0.1885 | 23.58 | 0.05001
1¦71 | 427.4 | 426 | 0.1888 | 23.58 | 0.04998
1¦72 | 433.4 | 432 | 0.1888 | 23.56 | 0.05
1¦73 | 439.4 | 438 | 0.1889 | 23.57 | 0.05002
1¦74 | 445.4 | 444 | 0.1891 | 23.58 | 0.04999
1¦75 | 451.4 | 450 | 0.1887 | 23.59 | 0.05001
1¦76 | 457.4 | 456 | 0.189 | 23.62 | 0.05002
1¦77 | 463.4 | 462 | 0.1893 | 23.62 | 0.04999
1¦78 | 469.4 | 468 | 0.1889 | 23.61 | 0.05
1¦79 | 475.4 | 474 | 0.1891 | 23.61 | 0.05001
1¦80 | 481.4 | 480 | 0.1894 | 23.6 | 0.04999
1¦81 | 487.4 | 486 | 0.1893 | 23.59 | 0.05001
1¦82 | 493.4 | 492 | 0.1894 | 23.62 | 0.05003
1¦83 | 499.4 | 498 | 0.1898 | 23.59 | 0.05
1¦84 | 505.4 | 504 | 0.1897 | 23.56 | 0.05
1¦85 | 511.4 | 510 | 0.1895 | 23.59 | 0.05002
1¦86 | 517.5 | 516 | 0.1895 | 23.6 | 0.04999
1¦87 | 523.4 | 522 | 0.1894 | 23.61 | 0.05
1¦88 | 529.4 | 528 | 0.1894 | 23.62 | 0.05002
1¦89 | 535.4 | 534 | 0.1897 | 23.63 | 0.05
1¦90 | 541.4 | 540 | 0.1895 | 23.65 | 0.05
1¦91 | 547.4 | 546 | 0.1896 | 23.62 | 0.05002
1¦92 | 553.4 | 552 | 0.1899 | 23.64 | 0.04999
1¦93 | 559.4 | 558 | 0.1897 | 23.62 | 0.04999
1¦94 | 565.4 | 564 | 0.19 | 23.61 | 0.05002
1¦95 | 571.4 | 570 | 0.1903 | 23.6 | 0.04999
1¦96 | 577.4 | 576 | 0.1902 | 23.59 | 0.04999
1¦97 | 583.4 | 582 | 0.1903 | 23.6 | 0.05003
1¦98 | 589.4 | 588 | 0.1904 | 23.59 | 0.05
1¦99 | 595.4 | 594 | 0.1908 | 23.59 | 0.04999
1¦100 | 601.4 | 600 | 0.1905 | 23.59 | 0.05001
2¦1 | 664.7 | 63 | 0.01412 | 23.63 | 0.001
2¦2 | 727.8 | 126.2 | 0.01474 | 23.57 | 0.001408
2¦3 | 790.9 | 189.3 | 0.01667 | 23.62 | 0.00198
2¦4 | 854 | 252.4 | 0.01985 | 23.59 | 0.002785
2¦5 | 917.2 | 315.6 | 0.02439 | 23.63 | 0.00392
2¦6 | 980.2 | 378.6 | 0.03118 | 23.58 | 0.005515
2¦7 | 1043 | 441.6 | 0.04091 | 23.61 | 0.00776
2¦8 | 1106 | 504.6 | 0.0547 | 23.62 | 0.01092
2¦9 | 1169 | 567.6 | 0.07451 | 23.6 | 0.01536
2¦10 | 1232 | 630.6 | 0.1032 | 23.57 | 0.02162
2¦11 | 1295 | 693.6 | 0.1436 | 23.64 | 0.03042
2¦12 | 1358 | 756.6 | 0.2014 | 23.61 | 0.0428
2¦13 | 1421 | 819.6 | 0.2809 | 23.6 | 0.06022
2¦14 | 1484 | 882.6 | 0.3902 | 23.59 | 0.08473
2¦15 | 1547 | 945.8 | 0.5386 | 23.58 | 0.1192
2¦16 | 1610 | 1009 | 0.7384 | 23.58 | 0.1678
2¦17 | 1673 | 1072 | 1.001 | 23.62 | 0.236
2¦18 | 1737 | 1135 | 1.345 | 23.6 | 0.3321
2¦19 | 1800 | 1198 | 1.799 | 23.6 | 0.4673
2¦20 | 1863 | 1261 | 2.375 | 23.59 | 0.6575
2¦21 | 1926 | 1324 | 3.099 | 23.59 | 0.9252
2¦22 | 1989 | 1388 | 4.006 | 23.58 | 1.302
2¦23 | 2052 | 1451 | 5.118 | 23.63 | 1.832
2¦24 | 2115 | 1514 | 6.475 | 23.62 | 2.577
2¦25 | 2178 | 1577 | 8.094 | 23.62 | 3.626
2¦26 | 2241 | 1640 | 10.02 | 23.61 | 5.103
2¦27 | 2304 | 1703 | 12.24 | 23.61 | 7.179
2¦28 | 2368 | 1766 | 14.81 | 23.62 | 10.1
2¦29 | 2431 | 1829 | 17.83 | 23.61 | 14.21
2¦30 | 2494 | 1892 | 21.18 | 23.61 | 20
3¦1 | 2557 | 63 | 20.95 | 23.61 | 20
3¦2 | 2620 | 126.2 | 17.52 | 23.62 | 14.21
3¦3 | 2683 | 189.2 | 14.63 | 23.6 | 10.1
3¦4 | 2746 | 252.2 | 12.12 | 23.63 | 7.18
3¦5 | 2810 | 315.4 | 9.992 | 23.63 | 5.103
3¦6 | 2873 | 378.6 | 8.174 | 23.63 | 3.626
3¦7 | 2936 | 441.7 | 6.64 | 23.64 | 2.577
3¦8 | 2999 | 504.7 | 5.363 | 23.64 | 1.832
3¦9 | 3062 | 567.7 | 4.289 | 23.64 | 1.302
3¦10 | 3125 | 630.7 | 3.417 | 23.66 | 0.9252
3¦11 | 3188 | 693.8 | 2.698 | 23.66 | 0.6575
3¦12 | 3251 | 756.8 | 2.112 | 23.7 | 0.4673
3¦13 | 3314 | 819.8 | 1.634 | 23.92 | 0.3321
3¦14 | 3377 | 883 | 1.223 | 25.1 | 0.236
3¦15 | 3440 | 946.2 | 0.9389 | 23.7 | 0.1677
3¦16 | 3504 | 1009 | 0.8046 | 21.92 | 0.1192
3¦17 | 3567 | 1073 | 0.5974 | 22.83 | 0.08473
3¦18 | 3630 | 1136 | 0.4397 | 23.4 | 0.06022
3¦19 | 3693 | 1199 | 0.3276 | 23.64 | 0.0428
3¦20 | 3756 | 1262 | 0.2462 | 23.69 | 0.03042
3¦21 | 3819 | 1325 | 0.1856 | 23.66 | 0.02162
3¦22 | 3882 | 1388 | 0.1395 | 23.66 | 0.01537
3¦23 | 3945 | 1451 | 0.1051 | 23.66 | 0.01092
3¦24 | 4008 | 1514 | 0.0794 | 23.64 | 0.007758
3¦25 | 4071 | 1577 | 0.06042 | 23.6 | 0.005518
3¦26 | 4134 | 1640 | 0.04661 | 23.54 | 0.003922
3¦27 | 4197 | 1703 | 0.03599 | 23.53 | 0.002786
3¦28 | 4260 | 1766 | 0.02819 | 23.54 | 0.00198
3¦29 | 4324 | 1829 | 0.02216 | 23.54 | 0.001407
3¦30 | 4387 | 1893 | 0.0177 | 23.59 | 0.0009997

## 14.3_1,25%_MN_2
| t in s | t_seg in s | τ in Pa | T in °C | ɣ̇ in 1/s | ----
1¦1 | 7.449 | 6 | 0.1193 | 23.62 | 0.0502
1¦2 | 13.45 | 12 | 0.149 | 23.63 | 0.04996
1¦3 | 19.45 | 18 | 0.154 | 23.63 | 0.05
1¦4 | 25.45 | 24 | 0.1574 | 23.64 | 0.05
1¦5 | 31.45 | 30 | 0.1593 | 23.63 | 0.04997
1¦6 | 37.45 | 36 | 0.1606 | 23.64 | 0.05001
1¦7 | 43.45 | 42 | 0.1618 | 23.64 | 0.05
1¦8 | 49.45 | 48 | 0.1629 | 23.64 | 0.04996
1¦9 | 55.45 | 54 | 0.163 | 23.65 | 0.05001
1¦10 | 61.45 | 60 | 0.1638 | 23.63 | 0.05001
1¦11 | 67.45 | 66 | 0.1643 | 23.64 | 0.04997
1¦12 | 73.45 | 72 | 0.1644 | 23.65 | 0.05002
1¦13 | 79.45 | 78 | 0.1649 | 23.65 | 0.05002
1¦14 | 85.45 | 84 | 0.1657 | 23.68 | 0.04997
1¦15 | 91.45 | 90 | 0.1656 | 23.65 | 0.05002
1¦16 | 97.45 | 96 | 0.1664 | 23.65 | 0.05002
1¦17 | 103.5 | 102 | 0.1667 | 23.66 | 0.04997
1¦18 | 109.5 | 108 | 0.1668 | 23.65 | 0.05001
1¦19 | 115.5 | 114 | 0.1673 | 23.65 | 0.05002
1¦20 | 121.4 | 120 | 0.1677 | 23.64 | 0.04996
1¦21 | 127.4 | 126 | 0.1679 | 23.65 | 0.05001
1¦22 | 133.4 | 132 | 0.1682 | 23.65 | 0.05002
1¦23 | 139.4 | 138 | 0.1687 | 23.65 | 0.04997
1¦24 | 145.5 | 144 | 0.1688 | 23.65 | 0.05
1¦25 | 151.5 | 150 | 0.1692 | 23.66 | 0.05002
1¦26 | 157.5 | 156 | 0.1698 | 23.66 | 0.04996
1¦27 | 163.5 | 162 | 0.17 | 23.65 | 0.05
1¦28 | 169.5 | 168 | 0.1704 | 23.65 | 0.05002
1¦29 | 175.4 | 174 | 0.171 | 23.66 | 0.04996
1¦30 | 181.4 | 180 | 0.1708 | 23.66 | 0.05
1¦31 | 187.4 | 186 | 0.1716 | 23.66 | 0.05002
1¦32 | 193.4 | 192 | 0.1721 | 23.66 | 0.04996
1¦33 | 199.4 | 198 | 0.1722 | 23.65 | 0.05
1¦34 | 205.5 | 204 | 0.1726 | 23.66 | 0.05002
1¦35 | 211.5 | 210 | 0.1733 | 23.65 | 0.04996
1¦36 | 217.5 | 216 | 0.1733 | 23.66 | 0.05
1¦37 | 223.5 | 222 | 0.1739 | 23.66 | 0.05002
1¦38 | 229.5 | 228 | 0.1744 | 23.65 | 0.04996
1¦39 | 235.4 | 234 | 0.1743 | 23.65 | 0.05
1¦40 | 241.4 | 240 | 0.1748 | 23.66 | 0.05003
1¦41 | 247.4 | 246 | 0.1753 | 23.65 | 0.04996
1¦42 | 253.4 | 252 | 0.1752 | 23.66 | 0.05001
1¦43 | 259.5 | 258 | 0.1758 | 23.66 | 0.05003
1¦44 | 265.5 | 264 | 0.1763 | 23.65 | 0.04996
1¦45 | 271.5 | 270 | 0.1765 | 23.65 | 0.05
1¦46 | 277.5 | 276 | 0.1767 | 23.65 | 0.05003
1¦47 | 283.5 | 282 | 0.1774 | 23.65 | 0.04996
1¦48 | 289.5 | 288 | 0.1775 | 23.65 | 0.05
1¦49 | 295.4 | 294 | 0.1779 | 23.65 | 0.05003
1¦50 | 301.4 | 300 | 0.1785 | 23.64 | 0.04996
1¦51 | 307.4 | 306 | 0.1785 | 23.65 | 0.04999
1¦52 | 313.4 | 312 | 0.179 | 23.64 | 0.05004
1¦53 | 319.5 | 318 | 0.1793 | 23.64 | 0.04996
1¦54 | 325.5 | 324 | 0.1795 | 23.65 | 0.05
1¦55 | 331.5 | 330 | 0.1799 | 23.64 | 0.05003
1¦56 | 337.5 | 336 | 0.1806 | 23.64 | 0.04996
1¦57 | 343.5 | 342 | 0.1807 | 23.63 | 0.04999
1¦58 | 349.4 | 348 | 0.1812 | 23.63 | 0.05004
1¦59 | 355.4 | 354 | 0.1818 | 23.63 | 0.04996
1¦60 | 361.4 | 360 | 0.1819 | 23.63 | 0.05
1¦61 | 367.4 | 366 | 0.1823 | 23.63 | 0.05005
1¦62 | 373.4 | 372 | 0.1832 | 23.63 | 0.04996
1¦63 | 379.5 | 378 | 0.1834 | 23.64 | 0.04999
1¦64 | 385.5 | 384 | 0.1843 | 23.64 | 0.05003
1¦65 | 391.5 | 390 | 0.1845 | 23.64 | 0.04996
1¦66 | 397.5 | 396 | 0.185 | 23.64 | 0.04999
1¦67 | 403.5 | 402 | 0.1854 | 23.63 | 0.05005
1¦68 | 409.4 | 408 | 0.1864 | 23.64 | 0.04995
1¦69 | 415.4 | 414 | 0.1866 | 23.64 | 0.04999
1¦70 | 421.4 | 420 | 0.1869 | 23.65 | 0.05005
1¦71 | 427.4 | 426 | 0.1879 | 23.66 | 0.04996
1¦72 | 433.5 | 432 | 0.188 | 23.65 | 0.05
1¦73 | 439.5 | 438 | 0.1888 | 23.65 | 0.05005
1¦74 | 445.5 | 444 | 0.1896 | 23.67 | 0.04997
1¦75 | 451.5 | 450 | 0.1899 | 23.65 | 0.04999
1¦76 | 457.5 | 456 | 0.1905 | 23.68 | 0.05005
1¦77 | 463.4 | 462 | 0.1911 | 23.65 | 0.04997
1¦78 | 469.4 | 468 | 0.1916 | 23.67 | 0.04999
1¦79 | 475.4 | 474 | 0.1923 | 23.68 | 0.05006
1¦80 | 481.4 | 480 | 0.193 | 23.68 | 0.04997
1¦81 | 487.4 | 486 | 0.1931 | 23.7 | 0.04999
1¦82 | 493.5 | 492 | 0.1936 | 23.71 | 0.05006
1¦83 | 499.5 | 498 | 0.1944 | 23.72 | 0.04997
1¦84 | 505.5 | 504 | 0.1948 | 23.74 | 0.04999
1¦85 | 511.5 | 510 | 0.1953 | 23.75 | 0.05006
1¦86 | 517.4 | 516 | 0.1963 | 23.77 | 0.04997
1¦87 | 523.4 | 522 | 0.1966 | 23.81 | 0.04999
1¦88 | 529.4 | 528 | 0.1966 | 23.84 | 0.05006
1¦89 | 535.4 | 534 | 0.1977 | 23.88 | 0.04997
1¦90 | 541.4 | 540 | 0.1978 | 23.92 | 0.04998
1¦91 | 547.5 | 546 | 0.1981 | 23.99 | 0.05006
1¦92 | 553.5 | 552 | 0.1989 | 24.05 | 0.04997
1¦93 | 559.5 | 558 | 0.1989 | 24.12 | 0.04999
1¦94 | 565.5 | 564 | 0.1991 | 24.21 | 0.05005
1¦95 | 571.5 | 570 | 0.1997 | 24.3 | 0.04997
1¦96 | 577.4 | 576 | 0.1995 | 24.4 | 0.04998
1¦97 | 583.4 | 582 | 0.1993 | 24.52 | 0.05005
1¦98 | 589.4 | 588 | 0.1998 | 24.65 | 0.04997
1¦99 | 595.4 | 594 | 0.1991 | 24.79 | 0.04998
1¦100 | 601.4 | 600 | 0.1988 | 24.92 | 0.05005
2¦1 | 664.7 | 63 | 0.01346 | 24.17 | 0.001
2¦2 | 727.7 | 126 | 0.01486 | 21.91 | 0.001407
2¦3 | 790.7 | 189 | 0.0178 | 22.79 | 0.001981
2¦4 | 853.7 | 252 | 0.02218 | 23.38 | 0.002785
2¦5 | 916.9 | 315.2 | 0.02945 | 23.64 | 0.003922
2¦6 | 979.9 | 378.2 | 0.04008 | 23.65 | 0.005515
2¦7 | 1043 | 441.3 | 0.05604 | 23.66 | 0.007757
2¦8 | 1106 | 504.4 | 0.07886 | 23.67 | 0.01092
2¦9 | 1169 | 567.4 | 0.1114 | 23.67 | 0.01536
2¦10 | 1232 | 630.6 | 0.1563 | 23.64 | 0.02162
2¦11 | 1295 | 693.7 | 0.2182 | 23.57 | 0.03042
2¦12 | 1359 | 756.8 | 0.3008 | 23.54 | 0.0428
2¦13 | 1422 | 819.8 | 0.4106 | 23.54 | 0.06022
2¦14 | 1485 | 882.8 | 0.5517 | 23.56 | 0.08473
2¦15 | 1548 | 945.8 | 0.7301 | 23.57 | 0.1192
2¦16 | 1611 | 1009 | 0.9546 | 23.6 | 0.1678
2¦17 | 1674 | 1072 | 1.239 | 23.62 | 0.236
2¦18 | 1737 | 1135 | 1.6 | 23.64 | 0.3321
2¦19 | 1800 | 1198 | 2.06 | 23.67 | 0.4673
2¦20 | 1863 | 1261 | 2.646 | 23.69 | 0.6575
2¦21 | 1926 | 1324 | 3.388 | 23.68 | 0.9252
2¦22 | 1989 | 1387 | 4.292 | 23.64 | 1.302
2¦23 | 2052 | 1450 | 5.393 | 23.6 | 1.832
2¦24 | 2115 | 1514 | 6.689 | 23.6 | 2.577
2¦25 | 2178 | 1577 | 8.24 | 23.61 | 3.626
2¦26 | 2241 | 1640 | 10.01 | 23.64 | 5.103
2¦27 | 2304 | 1703 | 12.04 | 23.76 | 7.18
2¦28 | 2368 | 1766 | 14.17 | 24.22 | 10.1
2¦29 | 2431 | 1829 | 16.41 | 25.05 | 14.21
2¦30 | 2494 | 1892 | 19.68 | 22.59 | 20
3¦1 | 2557 | 63 | 19.98 | 22.4 | 20
3¦2 | 2620 | 126.2 | 16.6 | 23.15 | 14.21
3¦3 | 2683 | 189.2 | 13.66 | 23.54 | 10.1
3¦4 | 2746 | 252.2 | 11.32 | 23.67 | 7.179
3¦5 | 2809 | 315.2 | 9.333 | 23.66 | 5.103
3¦6 | 2872 | 378.2 | 7.625 | 23.66 | 3.626
3¦7 | 2936 | 441.4 | 6.202 | 23.69 | 2.577
3¦8 | 2999 | 504.6 | 5.025 | 23.65 | 1.832
3¦9 | 3062 | 567.8 | 4.038 | 23.59 | 1.302
3¦10 | 3125 | 630.9 | 3.235 | 23.54 | 0.9252
3¦11 | 3188 | 694.1 | 2.568 | 23.53 | 0.6575
3¦12 | 3251 | 757.3 | 2.019 | 23.54 | 0.4673
3¦13 | 3314 | 820.4 | 1.578 | 23.57 | 0.3321
3¦14 | 3378 | 883.5 | 1.225 | 23.6 | 0.236
3¦15 | 3441 | 946.7 | 0.9473 | 23.63 | 0.1677
3¦16 | 3504 | 1010 | 0.7284 | 23.67 | 0.1192
3¦17 | 3567 | 1073 | 0.5579 | 23.68 | 0.08473
3¦18 | 3630 | 1136 | 0.426 | 23.67 | 0.06022
3¦19 | 3693 | 1199 | 0.3248 | 23.64 | 0.0428
3¦20 | 3756 | 1262 | 0.247 | 23.62 | 0.03041
3¦21 | 3819 | 1325 | 0.1873 | 23.64 | 0.02162
3¦22 | 3882 | 1388 | 0.1417 | 23.75 | 0.01537
3¦23 | 3946 | 1452 | 0.1065 | 24.17 | 0.01092
3¦24 | 4009 | 1515 | 0.07917 | 24.79 | 0.00776
3¦25 | 4072 | 1578 | 0.06289 | 22.93 | 0.005515
3¦26 | 4135 | 1641 | 0.05133 | 22.37 | 0.003919
3¦27 | 4198 | 1704 | 0.03921 | 23.12 | 0.002785
3¦28 | 4261 | 1767 | 0.03023 | 23.53 | 0.001981
3¦29 | 4324 | 1830 | 0.02379 | 23.69 | 0.001408
3¦30 | 4387 | 1893 | 0.01894 | 23.69 | 0.001

## 19.3._1,25%_K
| t in s | t_seg in s | τ in Pa | T in °C | ɣ̇ in 1/s | ----
1¦1 | 94.34 | 6 | 0.1454 | 21.99 | 0.04996
1¦2 | 100.3 | 12 | 0.1561 | 21.54 | 0.04999
1¦3 | 106.3 | 18 | 0.1625 | 21.15 | 0.05001
1¦4 | 112.3 | 24 | 0.1672 | 20.83 | 0.04999
1¦5 | 118.3 | 30 | 0.171 | 20.56 | 0.05
1¦6 | 124.3 | 36 | 0.1748 | 20.38 | 0.05002
1¦7 | 130.3 | 42 | 0.1774 | 20.25 | 0.04999
1¦8 | 136.3 | 48 | 0.1795 | 20.19 | 0.04999
1¦9 | 142.3 | 54 | 0.1818 | 20.19 | 0.05
1¦10 | 148.3 | 60 | 0.1833 | 20.2 | 0.04999
1¦11 | 154.3 | 66 | 0.1841 | 20.18 | 0.04998
1¦12 | 160.3 | 72 | 0.1847 | 20.29 | 0.05002
1¦13 | 166.3 | 78 | 0.1855 | 20.42 | 0.05
1¦14 | 172.3 | 84 | 0.1851 | 20.49 | 0.04998
1¦15 | 178.3 | 90 | 0.1852 | 20.6 | 0.05001
1¦16 | 184.3 | 96 | 0.1851 | 20.69 | 0.05
1¦17 | 190.3 | 102 | 0.1877 | 20.76 | 0.04997
1¦18 | 196.3 | 108 | 0.1926 | 20.86 | 0.05001
1¦19 | 202.3 | 114 | 0.1919 | 20.94 | 0.05001
1¦20 | 208.3 | 120 | 0.1872 | 21.02 | 0.05
1¦21 | 214.3 | 126 | 0.1813 | 21.1 | 0.05002
1¦22 | 220.3 | 132 | 0.1753 | 21.19 | 0.05001
1¦23 | 226.3 | 138 | 0.1761 | 21.24 | 0.04998
1¦24 | 232.3 | 144 | 0.1819 | 21.32 | 0.05001
1¦25 | 238.3 | 150 | 0.1816 | 21.39 | 0.05001
1¦26 | 244.3 | 156 | 0.1814 | 21.45 | 0.04999
1¦27 | 250.3 | 162 | 0.181 | 21.5 | 0.05001
1¦28 | 256.3 | 168 | 0.1814 | 21.57 | 0.05001
1¦29 | 262.3 | 174 | 0.1818 | 21.62 | 0.04999
1¦30 | 268.3 | 180 | 0.1802 | 21.66 | 0.05002
1¦31 | 274.3 | 186 | 0.1799 | 21.72 | 0.05001
1¦32 | 280.3 | 192 | 0.1787 | 21.76 | 0.04999
1¦33 | 286.3 | 198 | 0.1782 | 21.8 | 0.05002
1¦34 | 292.3 | 204 | 0.1787 | 21.83 | 0.05
1¦35 | 298.3 | 210 | 0.1788 | 21.86 | 0.04998
1¦36 | 304.3 | 216 | 0.1786 | 21.89 | 0.05002
1¦37 | 310.3 | 222 | 0.1788 | 21.91 | 0.05
1¦38 | 316.3 | 228 | 0.1789 | 21.93 | 0.04997
1¦39 | 322.3 | 234 | 0.1785 | 21.97 | 0.05002
1¦40 | 328.3 | 240 | 0.1788 | 22 | 0.05
1¦41 | 334.3 | 246 | 0.179 | 22.01 | 0.04997
1¦42 | 340.3 | 252 | 0.179 | 22.05 | 0.05002
1¦43 | 346.3 | 258 | 0.179 | 22.05 | 0.05001
1¦44 | 352.3 | 264 | 0.1794 | 22.04 | 0.04997
1¦45 | 358.3 | 270 | 0.1795 | 22.06 | 0.05001
1¦46 | 364.3 | 276 | 0.1797 | 22.06 | 0.05001
1¦47 | 370.3 | 282 | 0.18 | 22.05 | 0.04998
1¦48 | 376.3 | 288 | 0.18 | 22.07 | 0.05002
1¦49 | 382.3 | 294 | 0.1807 | 22.05 | 0.05001
1¦50 | 388.3 | 300 | 0.1812 | 22.05 | 0.04997
1¦51 | 394.3 | 306 | 0.181 | 22.08 | 0.05003
1¦52 | 400.3 | 312 | 0.1816 | 22.05 | 0.05002
1¦53 | 406.3 | 318 | 0.1822 | 22.06 | 0.04996
1¦54 | 412.3 | 324 | 0.1821 | 22.08 | 0.05002
1¦55 | 418.3 | 330 | 0.1826 | 22.07 | 0.05001
1¦56 | 424.3 | 336 | 0.183 | 22.08 | 0.04997
1¦57 | 430.3 | 342 | 0.1828 | 22.06 | 0.05004
1¦58 | 436.3 | 348 | 0.1836 | 22.07 | 0.05003
1¦59 | 442.3 | 354 | 0.184 | 22.07 | 0.04997
1¦60 | 448.3 | 360 | 0.1841 | 22.1 | 0.05003
1¦61 | 454.3 | 366 | 0.1847 | 22.08 | 0.05002
1¦62 | 460.3 | 372 | 0.1851 | 22.07 | 0.04997
1¦63 | 466.3 | 378 | 0.185 | 22.08 | 0.05002
1¦64 | 472.3 | 384 | 0.1855 | 22.08 | 0.05003
1¦65 | 478.3 | 390 | 0.1866 | 22.08 | 0.04997
1¦66 | 484.3 | 396 | 0.1861 | 22.09 | 0.05002
1¦67 | 490.3 | 402 | 0.1868 | 22.09 | 0.05003
1¦68 | 496.3 | 408 | 0.1873 | 22.09 | 0.04997
1¦69 | 502.3 | 414 | 0.1871 | 22.09 | 0.05002
1¦70 | 508.3 | 420 | 0.188 | 22.09 | 0.05003
1¦71 | 514.3 | 426 | 0.1884 | 22.09 | 0.04996
1¦72 | 520.3 | 432 | 0.1884 | 22.11 | 0.05
1¦73 | 526.3 | 438 | 0.1888 | 22.1 | 0.05002
1¦74 | 532.3 | 444 | 0.1896 | 22.11 | 0.04995
1¦75 | 538.3 | 450 | 0.1898 | 22.1 | 0.05
1¦76 | 544.3 | 456 | 0.1903 | 22.11 | 0.05002
1¦77 | 550.3 | 462 | 0.1908 | 22.13 | 0.04995
1¦78 | 556.3 | 468 | 0.1906 | 22.12 | 0.05001
1¦79 | 562.3 | 474 | 0.1913 | 22.13 | 0.05003
1¦80 | 568.3 | 480 | 0.192 | 22.12 | 0.04996
1¦81 | 574.3 | 486 | 0.1919 | 22.12 | 0.05001
1¦82 | 580.3 | 492 | 0.1925 | 22.13 | 0.05004
1¦83 | 586.3 | 498 | 0.1932 | 22.12 | 0.04996
1¦84 | 592.3 | 504 | 0.1929 | 22.12 | 0.05001
1¦85 | 598.3 | 510 | 0.1939 | 22.12 | 0.05002
1¦86 | 604.3 | 516 | 0.1947 | 22.12 | 0.04996
1¦87 | 610.3 | 522 | 0.1944 | 22.11 | 0.05001
1¦88 | 616.3 | 528 | 0.1953 | 22.1 | 0.05003
1¦89 | 622.3 | 534 | 0.1959 | 22.09 | 0.04995
1¦90 | 628.3 | 540 | 0.1958 | 22.09 | 0.05
1¦91 | 634.3 | 546 | 0.1963 | 22.08 | 0.05004
1¦92 | 640.3 | 552 | 0.1975 | 22.07 | 0.04995
1¦93 | 646.3 | 558 | 0.1971 | 22.06 | 0.05
1¦94 | 652.3 | 564 | 0.1979 | 22.05 | 0.05003
1¦95 | 658.3 | 570 | 0.1989 | 22.03 | 0.04994
1¦96 | 664.3 | 576 | 0.1985 | 22.03 | 0.05001
1¦97 | 670.3 | 582 | 0.1992 | 22.05 | 0.05004
1¦98 | 676.3 | 588 | 0.2003 | 22.02 | 0.04994
1¦99 | 682.3 | 594 | 0.1998 | 22.01 | 0.05
1¦100 | 688.3 | 600 | 0.2006 | 22.01 | 0.05004
2¦1 | 751.7 | 63 | 0.01523 | 21.97 | 0.001001
2¦2 | 814.7 | 126 | 0.01569 | 21.97 | 0.001408
2¦3 | 877.9 | 189.2 | 0.01809 | 21.98 | 0.00198
2¦4 | 941 | 252.3 | 0.02178 | 22.02 | 0.002786
2¦5 | 1004 | 315.4 | 0.027 | 22.06 | 0.003919
2¦6 | 1067 | 378.4 | 0.03501 | 22.13 | 0.005515
2¦7 | 1130 | 441.6 | 0.04621 | 22.33 | 0.007757
2¦8 | 1193 | 504.6 | 0.06176 | 22.68 | 0.01092
2¦9 | 1256 | 567.6 | 0.08417 | 22.67 | 0.01536
2¦10 | 1319 | 630.8 | 0.1217 | 21.08 | 0.02162
2¦11 | 1383 | 694 | 0.1723 | 21.03 | 0.03042
2¦12 | 1446 | 757 | 0.2307 | 21.67 | 0.0428
2¦13 | 1509 | 820 | 0.3114 | 22.01 | 0.06022
2¦14 | 1572 | 883 | 0.4232 | 22.08 | 0.08473
2¦15 | 1635 | 946 | 0.5734 | 22.12 | 0.1192
2¦16 | 1698 | 1009 | 0.769 | 22.16 | 0.1678
2¦17 | 1761 | 1072 | 1.025 | 22.13 | 0.236
2¦18 | 1824 | 1135 | 1.359 | 22.06 | 0.3321
2¦19 | 1887 | 1198 | 1.78 | 22.04 | 0.4673
2¦20 | 1950 | 1261 | 2.314 | 22.07 | 0.6575
2¦21 | 2013 | 1324 | 2.988 | 22.13 | 0.9252
2¦22 | 2076 | 1387 | 3.8 | 22.19 | 1.302
2¦23 | 2139 | 1451 | 4.825 | 22.13 | 1.832
2¦24 | 2202 | 1514 | 6.102 | 21.78 | 2.577
2¦25 | 2265 | 1577 | 7.624 | 21.56 | 3.626
2¦26 | 2328 | 1640 | 9.346 | 21.61 | 5.103
2¦27 | 2391 | 1703 | 11.24 | 21.91 | 7.18
2¦28 | 2455 | 1766 | 13.48 | 22.01 | 10.1
2¦29 | 2518 | 1829 | 16.08 | 22.07 | 14.21
2¦30 | 2581 | 1892 | 18.89 | 22.14 | 20
3¦1 | 2644 | 63 | 18.73 | 22.18 | 20
3¦2 | 2707 | 126.1 | 15.62 | 22.24 | 14.21
3¦3 | 2770 | 189.2 | 12.95 | 22.39 | 10.1
3¦4 | 2833 | 252.3 | 10.67 | 22.44 | 7.179
3¦5 | 2896 | 315.3 | 8.832 | 21.87 | 5.103
3¦6 | 2959 | 378.3 | 7.34 | 21.28 | 3.626
3¦7 | 3023 | 441.5 | 5.936 | 21.46 | 2.577
3¦8 | 3086 | 504.5 | 4.705 | 21.94 | 1.832
3¦9 | 3149 | 567.6 | 3.725 | 22.05 | 1.302
3¦10 | 3212 | 630.9 | 2.945 | 22.11 | 0.9252
3¦11 | 3275 | 694 | 2.317 | 22.16 | 0.6575
3¦12 | 3338 | 757 | 1.815 | 22.19 | 0.4673
3¦13 | 3401 | 820.2 | 1.413 | 22.13 | 0.3321
3¦14 | 3464 | 883.2 | 1.09 | 22.14 | 0.236
3¦15 | 3527 | 946.2 | 0.8348 | 22.18 | 0.1678
3¦16 | 3590 | 1009 | 0.6384 | 22.11 | 0.1192
3¦17 | 3653 | 1072 | 0.4902 | 21.8 | 0.08473
3¦18 | 3716 | 1135 | 0.3748 | 21.63 | 0.06022
3¦19 | 3779 | 1198 | 0.2826 | 21.67 | 0.0428
3¦20 | 3842 | 1261 | 0.2116 | 21.85 | 0.03042
3¦21 | 3905 | 1324 | 0.1578 | 22.03 | 0.02162
3¦22 | 3968 | 1387 | 0.1184 | 22.1 | 0.01536
3¦23 | 4031 | 1450 | 0.08908 | 22.17 | 0.01092
3¦24 | 4095 | 1514 | 0.06701 | 22.23 | 0.007762
3¦25 | 4158 | 1577 | 0.05115 | 22.29 | 0.005514
3¦26 | 4221 | 1640 | 0.03952 | 22.4 | 0.003918
3¦27 | 4284 | 1703 | 0.03087 | 22.18 | 0.002784
3¦28 | 4347 | 1766 | 0.02469 | 21.5 | 0.00198
3¦29 | 4410 | 1829 | 0.01977 | 21.39 | 0.001407
3¦30 | 4473 | 1892 | 0.0159 | 21.73 | 0.001002
4¦1 | 4548 | 63 | 0.01528 | 23.06 | 0.001001
4¦2 | 4611 | 126.1 | 0.01893 | 23.13 | 0.001406
4¦3 | 4674 | 189.1 | 0.02438 | 23.16 | 0.001978
4¦4 | 4737 | 252.1 | 0.0321 | 23.16 | 0.002787
4¦5 | 4800 | 315.3 | 0.04376 | 23.09 | 0.003917
4¦6 | 4864 | 378.4 | 0.06026 | 23.02 | 0.005517
4¦7 | 4927 | 441.4 | 0.08306 | 23.01 | 0.007759
4¦8 | 4990 | 504.6 | 0.1154 | 23.04 | 0.01092
4¦9 | 5053 | 567.6 | 0.1598 | 23.09 | 0.01536
4¦10 | 5116 | 630.7 | 0.2205 | 23.15 | 0.02162
4¦11 | 5179 | 693.7 | 0.3022 | 23.18 | 0.03041
4¦12 | 5242 | 757 | 0.4142 | 22.93 | 0.0428
4¦13 | 5305 | 820 | 0.564 | 22.67 | 0.06022
4¦14 | 5368 | 883.1 | 0.7525 | 22.66 | 0.08473
4¦15 | 5431 | 946.3 | 0.9921 | 22.79 | 0.1192
4¦16 | 5495 | 1009 | 1.291 | 23 | 0.1678
4¦17 | 5558 | 1073 | 1.683 | 23.04 | 0.236
4¦18 | 5621 | 1136 | 2.178 | 23.1 | 0.3321
4¦19 | 5684 | 1199 | 2.793 | 23.15 | 0.4673
4¦20 | 5747 | 1262 | 3.54 | 23.19 | 0.6575
4¦21 | 5810 | 1325 | 4.446 | 23.24 | 0.9252
4¦22 | 5873 | 1388 | 5.542 | 23.36 | 1.302
4¦23 | 5936 | 1451 | 6.853 | 23.26 | 1.832
4¦24 | 5999 | 1514 | 8.505 | 22.69 | 2.577
4¦25 | 6062 | 1577 | 10.43 | 22.38 | 3.626
4¦26 | 6125 | 1640 | 12.4 | 22.6 | 5.103
4¦27 | 6189 | 1703 | 14.15 | 22.96 | 7.18
4¦28 | 6252 | 1767 | 14.64 | 23.08 | 10.1
4¦29 | 6315 | 1830 | 18.21 | 23.13 | 14.21
4¦30 | 6378 | 1893 | 21.65 | 23.18 | 20
5¦1 | 6441 | 63 | 21.63 | 23.16 | 20
5¦2 | 6504 | 126.2 | 18.27 | 23.13 | 14.21
5¦3 | 6567 | 189.2 | 15.3 | 23.17 | 10.1
5¦4 | 6630 | 252.2 | 12.75 | 23.13 | 7.18
5¦5 | 6693 | 315.2 | 10.56 | 22.95 | 5.103
5¦6 | 6756 | 378.2 | 8.741 | 22.7 | 3.626
5¦7 | 6819 | 441.2 | 7.129 | 22.69 | 2.577
5¦8 | 6882 | 504.4 | 5.762 | 22.73 | 1.832
5¦9 | 6945 | 567.4 | 4.595 | 22.96 | 1.302
5¦10 | 7009 | 630.6 | 3.654 | 23.04 | 0.9252
5¦11 | 7072 | 693.6 | 2.875 | 23.11 | 0.6575
5¦12 | 7135 | 756.7 | 2.25 | 23.19 | 0.4673
5¦13 | 7198 | 819.7 | 1.748 | 23.26 | 0.3321
5¦14 | 7261 | 882.8 | 1.347 | 23.43 | 0.236
5¦15 | 7324 | 946 | 1.036 | 23.41 | 0.1677
5¦16 | 7387 | 1009 | 0.8117 | 22.74 | 0.1192
5¦17 | 7450 | 1072 | 0.6356 | 22.28 | 0.08473
5¦18 | 7513 | 1135 | 0.48 | 22.56 | 0.06022
5¦19 | 7576 | 1198 | 0.3559 | 22.97 | 0.0428
5¦20 | 7639 | 1261 | 0.2665 | 23.07 | 0.03041
5¦21 | 7702 | 1324 | 0.2005 | 23.13 | 0.02162
5¦22 | 7765 | 1387 | 0.1506 | 23.19 | 0.01536
5¦23 | 7828 | 1450 | 0.1137 | 23.18 | 0.01092
5¦24 | 7891 | 1513 | 0.08653 | 23.2 | 0.007763
5¦25 | 7954 | 1576 | 0.0658 | 23.19 | 0.005515
5¦26 | 8017 | 1639 | 0.05126 | 23.07 | 0.003916
5¦27 | 8080 | 1702 | 0.04029 | 22.74 | 0.002785
5¦28 | 8143 | 1765 | 0.03224 | 22.63 | 0.001978
5¦29 | 8207 | 1829 | 0.02613 | 22.68 | 0.001405
5¦30 | 8270 | 1892 | 0.0211 | 22.95 | 0.001001
6¦1 | 8344 | 63 | 0.01984 | 24.13 | 0.0009981
6¦2 | 8407 | 126 | 0.02418 | 24.13 | 0.001405
6¦3 | 8470 | 189 | 0.03123 | 24.15 | 0.001984
6¦4 | 8533 | 252.2 | 0.04155 | 24.16 | 0.002786
6¦5 | 8596 | 315.2 | 0.05589 | 24.1 | 0.003919
6¦6 | 8659 | 378.2 | 0.07687 | 24.04 | 0.005513
6¦7 | 8722 | 441.3 | 0.1061 | 24.07 | 0.007763
6¦8 | 8786 | 504.4 | 0.1469 | 24.1 | 0.01092
6¦9 | 8849 | 567.5 | 0.2034 | 24.14 | 0.01536
6¦10 | 8912 | 630.5 | 0.2804 | 24.04 | 0.02162
6¦11 | 8975 | 693.5 | 0.3879 | 23.79 | 0.03041
6¦12 | 9038 | 756.5 | 0.5293 | 23.69 | 0.0428
6¦13 | 9101 | 819.5 | 0.7102 | 23.72 | 0.06021
6¦14 | 9164 | 882.6 | 0.935 | 23.92 | 0.08473
6¦15 | 9227 | 945.6 | 1.226 | 24.02 | 0.1192
6¦16 | 9290 | 1009 | 1.604 | 24.04 | 0.1678
6¦17 | 9353 | 1072 | 2.076 | 24.09 | 0.236
6¦18 | 9416 | 1135 | 2.662 | 24.14 | 0.3321
6¦19 | 9479 | 1198 | 3.389 | 24.17 | 0.4673
6¦20 | 9542 | 1261 | 4.279 | 24.21 | 0.6575
6¦21 | 9605 | 1324 | 5.352 | 24.33 | 0.9252
6¦22 | 9669 | 1387 | 6.624 | 24.31 | 1.302
6¦23 | 9732 | 1450 | 8.252 | 23.74 | 1.832
6¦24 | 9795 | 1513 | 10.16 | 23.39 | 2.577
6¦25 | 9858 | 1577 | 12.22 | 23.59 | 3.626
6¦26 | 9921 | 1640 | 14.44 | 23.98 | 5.103
6¦27 | 9984 | 1703 | 16.73 | 24.07 | 7.18
6¦28 | 10050 | 1766 | 17.14 | 24.1 | 10.1
6¦29 | 10110 | 1829 | 20.92 | 24.14 | 14.21
6¦30 | 10170 | 1892 | 24.62 | 24.15 | 20
7¦1 | 10240 | 63 | 24.69 | 24.15 | 20
7¦2 | 10300 | 126 | 21.02 | 24.16 | 14.21
7¦3 | 10360 | 189 | 17.73 | 24.16 | 10.1
7¦4 | 10430 | 252.2 | 14.92 | 24.05 | 7.179
7¦5 | 10490 | 315.3 | 12.48 | 23.75 | 5.103
7¦6 | 10550 | 378.5 | 10.38 | 23.65 | 3.626
7¦7 | 10620 | 441.7 | 8.552 | 23.7 | 2.577
7¦8 | 10680 | 504.7 | 6.903 | 23.94 | 1.832
7¦9 | 10740 | 567.7 | 5.57 | 24.04 | 1.302
7¦10 | 10800 | 630.7 | 4.459 | 24.09 | 0.9252
7¦11 | 10870 | 693.9 | 3.547 | 24.12 | 0.6575
7¦12 | 10930 | 757 | 2.811 | 24.16 | 0.4673
7¦13 | 10990 | 820 | 2.205 | 24.18 | 0.3321
7¦14 | 11060 | 883.1 | 1.719 | 24.21 | 0.236
7¦15 | 11120 | 946.2 | 1.33 | 24.23 | 0.1677
7¦16 | 11180 | 1009 | 1.031 | 23.99 | 0.1192
7¦17 | 11250 | 1073 | 0.8038 | 23.58 | 0.08473
7¦18 | 11310 | 1136 | 0.6155 | 23.57 | 0.06022
7¦19 | 11370 | 1199 | 0.4641 | 23.82 | 0.0428
7¦20 | 11440 | 1262 | 0.3464 | 24.02 | 0.03041
7¦21 | 11500 | 1325 | 0.2601 | 24.07 | 0.02162
7¦22 | 11560 | 1388 | 0.1955 | 24.11 | 0.01536
7¦23 | 11620 | 1451 | 0.1463 | 24.17 | 0.01092
7¦24 | 11690 | 1514 | 0.1101 | 24.19 | 0.00776
7¦25 | 11750 | 1577 | 0.08292 | 24.22 | 0.005517
7¦26 | 11810 | 1641 | 0.06295 | 24.23 | 0.00392
7¦27 | 11880 | 1704 | 0.04824 | 24.07 | 0.002786
7¦28 | 11940 | 1767 | 0.0377 | 23.64 | 0.001981
7¦29 | 12000 | 1830 | 0.02955 | 23.57 | 0.001408
7¦30 | 12070 | 1893 | 0.02365 | 23.74 | 0.0009995

## 20.3._1,25%_K_22 °C
| t in s | t_seg in s | τ in Pa | T in °C | ɣ̇ in 1/s
1¦1 | 7.374 | 6 | 0.1133 | 22.06 | 0.04918
1¦2 | 13.37 | 12 | 0.1394 | 22.07 | 0.04996
1¦3 | 19.37 | 18 | 0.178 | 22.06 | 0.05155
1¦4 | 25.37 | 24 | 0.143 | 22.06 | 0.04996
1¦5 | 31.37 | 30 | 0.1454 | 22.06 | 0.04997
1¦6 | 37.37 | 36 | 0.1471 | 22.06 | 0.05003
1¦7 | 43.37 | 42 | 0.1521 | 22.05 | 0.04998
1¦8 | 49.38 | 48 | 0.1678 | 22.05 | 0.05038
1¦9 | 55.38 | 54 | 0.1527 | 22.04 | 0.05004
1¦10 | 61.37 | 60 | 0.1545 | 22.05 | 0.04997
1¦11 | 67.37 | 66 | 0.155 | 22.05 | 0.04999
1¦12 | 73.37 | 72 | 0.1552 | 22.03 | 0.05004
1¦13 | 79.37 | 78 | 0.157 | 22.03 | 0.04997
1¦14 | 85.37 | 84 | 0.1573 | 22.04 | 0.04998
1¦15 | 91.37 | 90 | 0.1577 | 22.03 | 0.05004
1¦16 | 97.37 | 96 | 0.1588 | 22.03 | 0.04997
1¦17 | 103.4 | 102 | 0.159 | 22.03 | 0.04997
1¦18 | 109.4 | 108 | 0.1592 | 22.03 | 0.05004
1¦19 | 115.4 | 114 | 0.1604 | 22.03 | 0.04997
1¦20 | 121.4 | 120 | 0.1606 | 22.03 | 0.04997
1¦21 | 127.4 | 126 | 0.1604 | 22.03 | 0.05004
1¦22 | 133.4 | 132 | 0.1616 | 22.02 | 0.04997
1¦23 | 139.4 | 138 | 0.1617 | 22.02 | 0.04998
1¦24 | 145.4 | 144 | 0.1615 | 22.02 | 0.05004
1¦25 | 151.4 | 150 | 0.1624 | 22.06 | 0.04998
1¦26 | 157.4 | 156 | 0.1625 | 22.02 | 0.04997
1¦27 | 163.4 | 162 | 0.1621 | 22.01 | 0.05004
1¦28 | 169.4 | 168 | 0.1632 | 22.01 | 0.04998
1¦29 | 175.4 | 174 | 0.1628 | 22.01 | 0.04998
1¦30 | 181.4 | 180 | 0.1627 | 22.01 | 0.05004
1¦31 | 187.4 | 186 | 0.164 | 22.01 | 0.04998
1¦32 | 193.4 | 192 | 0.1636 | 22.01 | 0.04998
1¦33 | 199.4 | 198 | 0.1634 | 22.01 | 0.05003
1¦34 | 205.4 | 204 | 0.1646 | 22 | 0.04998
1¦35 | 211.4 | 210 | 0.1645 | 22.01 | 0.04997
1¦36 | 217.4 | 216 | 0.1635 | 22 | 0.05003
1¦37 | 223.4 | 222 | 0.1642 | 22 | 0.04997
1¦38 | 229.4 | 228 | 0.164 | 22 | 0.04998
1¦39 | 235.4 | 234 | 0.1637 | 22 | 0.05004
1¦40 | 241.4 | 240 | 0.1642 | 21.99 | 0.04998
1¦41 | 247.4 | 246 | 0.1639 | 22 | 0.04999
1¦42 | 253.4 | 252 | 0.1639 | 22 | 0.05003
1¦43 | 259.4 | 258 | 0.1645 | 22 | 0.04997
1¦44 | 265.4 | 264 | 0.1643 | 21.99 | 0.04998
1¦45 | 271.4 | 270 | 0.164 | 22 | 0.05003
1¦46 | 277.4 | 276 | 0.1648 | 21.99 | 0.04998
1¦47 | 283.4 | 282 | 0.1649 | 21.99 | 0.04997
1¦48 | 289.4 | 288 | 0.1642 | 22 | 0.05003
1¦49 | 295.4 | 294 | 0.1653 | 22 | 0.04998
1¦50 | 301.4 | 300 | 0.1649 | 21.99 | 0.04998
1¦51 | 307.4 | 306 | 0.1647 | 22 | 0.05003
1¦52 | 313.4 | 312 | 0.1655 | 22 | 0.04999
1¦53 | 319.4 | 318 | 0.1654 | 21.99 | 0.04998
1¦54 | 325.4 | 324 | 0.1652 | 21.99 | 0.05003
1¦55 | 331.4 | 330 | 0.1662 | 22 | 0.04998
1¦56 | 337.4 | 336 | 0.1661 | 21.99 | 0.04998
1¦57 | 343.4 | 342 | 0.1656 | 22 | 0.05002
1¦58 | 349.4 | 348 | 0.167 | 22.02 | 0.04997
1¦59 | 355.4 | 354 | 0.1667 | 22.02 | 0.04997
1¦60 | 361.4 | 360 | 0.1665 | 21.99 | 0.05003
1¦61 | 367.4 | 366 | 0.1672 | 22 | 0.04998
1¦62 | 373.4 | 372 | 0.1672 | 21.99 | 0.04997
1¦63 | 379.4 | 378 | 0.167 | 21.99 | 0.05003
1¦64 | 385.4 | 384 | 0.168 | 21.99 | 0.04996
1¦65 | 391.4 | 390 | 0.1679 | 22 | 0.04997
1¦66 | 397.4 | 396 | 0.1677 | 22 | 0.05003
1¦67 | 403.4 | 402 | 0.1688 | 21.99 | 0.04998
1¦68 | 409.4 | 408 | 0.1684 | 21.99 | 0.04997
1¦69 | 415.4 | 414 | 0.1679 | 22.02 | 0.05003
1¦70 | 421.4 | 420 | 0.1695 | 22 | 0.04997
1¦71 | 427.4 | 426 | 0.1692 | 22 | 0.04998
1¦72 | 433.4 | 432 | 0.1689 | 21.99 | 0.05003
1¦73 | 439.4 | 438 | 0.1697 | 22 | 0.04998
1¦74 | 445.4 | 444 | 0.1697 | 21.99 | 0.04997
1¦75 | 451.4 | 450 | 0.1695 | 21.99 | 0.05003
1¦76 | 457.4 | 456 | 0.1704 | 21.99 | 0.04998
1¦77 | 463.4 | 462 | 0.1706 | 21.98 | 0.04997
1¦78 | 469.4 | 468 | 0.1702 | 21.99 | 0.05001
1¦79 | 475.4 | 474 | 0.1711 | 21.99 | 0.04997
1¦80 | 481.4 | 480 | 0.1709 | 21.99 | 0.04998
1¦81 | 487.4 | 486 | 0.1706 | 22 | 0.05003
1¦82 | 493.4 | 492 | 0.1716 | 22 | 0.04999
1¦83 | 499.4 | 498 | 0.1716 | 22 | 0.04999
1¦84 | 505.4 | 504 | 0.1714 | 22 | 0.05003
1¦85 | 511.4 | 510 | 0.1725 | 22 | 0.04997
1¦86 | 517.4 | 516 | 0.1722 | 22 | 0.04999
1¦87 | 523.4 | 522 | 0.1723 | 22 | 0.05002
1¦88 | 529.4 | 528 | 0.1735 | 21.99 | 0.04998
1¦89 | 535.4 | 534 | 0.1735 | 22 | 0.04998
1¦90 | 541.4 | 540 | 0.1736 | 22.01 | 0.05003
1¦91 | 547.4 | 546 | 0.1742 | 22.01 | 0.04999
1¦92 | 553.4 | 552 | 0.1739 | 22.01 | 0.04998
1¦93 | 559.4 | 558 | 0.1743 | 22 | 0.05002
1¦94 | 565.4 | 564 | 0.1749 | 22 | 0.04999
1¦95 | 571.4 | 570 | 0.175 | 22.01 | 0.04997
1¦96 | 577.4 | 576 | 0.175 | 22.01 | 0.05001
1¦97 | 583.4 | 582 | 0.1759 | 22.01 | 0.04999
1¦98 | 589.4 | 588 | 0.1758 | 22.01 | 0.04998
1¦99 | 595.4 | 594 | 0.1761 | 22.01 | 0.05001
1¦100 | 601.4 | 600 | 0.1772 | 22.01 | 0.04998
2¦1 | 664.7 | 63 | 0.008348 | 22.01 | 0.001
2¦2 | 727.9 | 126.2 | 0.008692 | 22.04 | 0.001407
2¦3 | 791 | 189.3 | 0.01057 | 22.04 | 0.00198
2¦4 | 854 | 252.3 | 0.01377 | 22.04 | 0.002786
2¦5 | 917 | 315.3 | 0.01873 | 22.06 | 0.003919
2¦6 | 980.2 | 378.5 | 0.02595 | 22.09 | 0.005514
2¦7 | 1043 | 441.7 | 0.03663 | 22.19 | 0.007762
2¦8 | 1106 | 504.7 | 0.05177 | 22.63 | 0.01092
2¦9 | 1169 | 567.7 | 0.07163 | 23.5 | 0.01536
2¦10 | 1233 | 630.9 | 0.1077 | 21.45 | 0.02161
2¦11 | 1296 | 694.2 | 0.1689 | 20.51 | 0.03042
2¦12 | 1359 | 757.3 | 0.2321 | 21.35 | 0.0428
2¦13 | 1422 | 820.5 | 0.3152 | 21.86 | 0.06022
2¦14 | 1485 | 883.6 | 0.4331 | 22.06 | 0.08473
2¦15 | 1548 | 946.8 | 0.5951 | 22.07 | 0.1192
2¦16 | 1612 | 1010 | 0.8051 | 22.08 | 0.1677
2¦17 | 1675 | 1073 | 1.08 | 22.1 | 0.236
2¦18 | 1738 | 1136 | 1.441 | 22.1 | 0.3321
2¦19 | 1801 | 1199 | 1.906 | 22.04 | 0.4673
2¦20 | 1864 | 1263 | 2.489 | 21.97 | 0.6575
2¦21 | 1927 | 1326 | 3.226 | 21.97 | 0.9252
2¦22 | 1990 | 1389 | 4.151 | 21.99 | 1.302
2¦23 | 2054 | 1452 | 5.271 | 21.98 | 1.832
2¦24 | 2117 | 1515 | 6.631 | 22 | 2.577
2¦25 | 2180 | 1578 | 8.255 | 22.05 | 3.626
2¦26 | 2243 | 1641 | 10.12 | 22.07 | 5.103
2¦27 | 2306 | 1704 | 12.26 | 22.17 | 7.18
2¦28 | 2369 | 1768 | 14.67 | 22.51 | 10.1
2¦29 | 2432 | 1831 | 17.4 | 23.1 | 14.21
2¦30 | 2495 | 1894 | 20.74 | 21.9 | 20
3¦1 | 2559 | 63 | 21.04 | 20.66 | 20
3¦2 | 2622 | 126.1 | 17.36 | 21.36 | 14.21
3¦3 | 2685 | 189.2 | 14.26 | 21.85 | 10.1
3¦4 | 2748 | 252.5 | 11.66 | 22.05 | 7.179
3¦5 | 2811 | 315.6 | 9.51 | 22.09 | 5.103
3¦6 | 2874 | 378.6 | 7.743 | 22.11 | 3.626
3¦7 | 2937 | 441.7 | 6.267 | 22.14 | 2.577
3¦8 | 3000 | 504.9 | 5.022 | 22.08 | 1.832
3¦9 | 3063 | 567.9 | 4.018 | 22 | 1.302
3¦10 | 3127 | 631 | 3.173 | 21.97 | 0.9252
3¦11 | 3190 | 694.2 | 2.483 | 21.98 | 0.6575
3¦12 | 3253 | 757.4 | 1.932 | 22.02 | 0.4673
3¦13 | 3316 | 820.5 | 1.496 | 22.08 | 0.3321
3¦14 | 3379 | 883.7 | 1.148 | 22.21 | 0.236
3¦15 | 3442 | 946.8 | 0.8715 | 22.53 | 0.1678
3¦16 | 3506 | 1010 | 0.6582 | 22.76 | 0.1192
3¦17 | 3569 | 1073 | 0.5189 | 21.54 | 0.08473
3¦18 | 3632 | 1136 | 0.4101 | 20.94 | 0.06022
3¦19 | 3695 | 1200 | 0.3042 | 21.56 | 0.0428
3¦20 | 3758 | 1263 | 0.2254 | 21.92 | 0.03042
3¦21 | 3822 | 1326 | 0.1693 | 22.1 | 0.02162
3¦22 | 3885 | 1389 | 0.1287 | 22.13 | 0.01536
3¦23 | 3948 | 1452 | 0.09846 | 22.18 | 0.01091
3¦24 | 4011 | 1515 | 0.07575 | 22.13 | 0.007766
3¦25 | 4074 | 1578 | 0.05954 | 22.05 | 0.005514
3¦26 | 4137 | 1642 | 0.04725 | 22.02 | 0.003918
3¦27 | 4200 | 1705 | 0.03802 | 22.06 | 0.002787
3¦28 | 4263 | 1768 | 0.03104 | 22.15 | 0.001983
3¦29 | 4327 | 1831 | 0.02604 | 22.32 | 0.001409
3¦30 | 4390 | 1894 | 0.02241 | 22.37 | 0.001002

## 20.3. _1,25%_K
| t in s | t_seg in s | τ in Pa | T in °C | ɣ̇ in 1/s
1¦1 | 7.429 | 6 | 0.1289 | 23.15 | 0.04994
1¦2 | 13.43 | 12 | 0.09794 | 23.12 | 0.04983
1¦3 | 19.43 | 18 | 0.1076 | 23.11 | 0.0506
1¦4 | 25.43 | 24 | 0.1213 | 23.09 | 0.04993
1¦5 | 31.43 | 30 | 0.1312 | 23.08 | 0.04998
1¦6 | 37.43 | 36 | 0.1353 | 23.05 | 0.05004
1¦7 | 43.43 | 42 | 0.1384 | 23.03 | 0.04995
1¦8 | 49.43 | 48 | 0.1402 | 23 | 0.04998
1¦9 | 55.43 | 54 | 0.1413 | 22.98 | 0.05004
1¦10 | 61.43 | 60 | 0.1428 | 22.96 | 0.04996
1¦11 | 67.43 | 66 | 0.1438 | 22.98 | 0.04998
1¦12 | 73.43 | 72 | 0.1445 | 22.91 | 0.05005
1¦13 | 79.43 | 78 | 0.1457 | 22.88 | 0.04997
1¦14 | 85.43 | 84 | 0.1465 | 22.85 | 0.04998
1¦15 | 91.43 | 90 | 0.1471 | 22.82 | 0.05005
1¦16 | 97.43 | 96 | 0.1485 | 22.79 | 0.04997
1¦17 | 103.4 | 102 | 0.1492 | 22.76 | 0.04999
1¦18 | 109.4 | 108 | 0.1498 | 22.71 | 0.05004
1¦19 | 115.4 | 114 | 0.1511 | 22.71 | 0.04995
1¦20 | 121.4 | 120 | 0.1517 | 22.68 | 0.04998
1¦21 | 127.4 | 126 | 0.1521 | 22.66 | 0.05005
1¦22 | 133.4 | 132 | 0.1534 | 22.64 | 0.04996
1¦23 | 139.4 | 138 | 0.1538 | 22.63 | 0.04998
1¦24 | 145.4 | 144 | 0.1542 | 22.63 | 0.05005
1¦25 | 151.4 | 150 | 0.1554 | 22.61 | 0.04995
1¦26 | 157.4 | 156 | 0.1555 | 22.61 | 0.04999
1¦27 | 163.4 | 162 | 0.1556 | 22.6 | 0.05005
1¦28 | 169.4 | 168 | 0.1567 | 22.6 | 0.04996
1¦29 | 175.4 | 174 | 0.1568 | 22.6 | 0.04999
1¦30 | 181.4 | 180 | 0.157 | 22.59 | 0.05006
1¦31 | 187.4 | 186 | 0.1579 | 22.6 | 0.04997
1¦32 | 193.4 | 192 | 0.1579 | 22.59 | 0.04999
1¦33 | 199.4 | 198 | 0.158 | 22.59 | 0.05004
1¦34 | 205.4 | 204 | 0.1589 | 22.6 | 0.04997
1¦35 | 211.4 | 210 | 0.1587 | 22.6 | 0.04998
1¦36 | 217.4 | 216 | 0.1587 | 22.61 | 0.05005
1¦37 | 223.4 | 222 | 0.1599 | 22.6 | 0.04996
1¦38 | 229.4 | 228 | 0.1597 | 22.6 | 0.04998
1¦39 | 235.4 | 234 | 0.1597 | 22.65 | 0.05005
1¦40 | 241.4 | 240 | 0.1603 | 22.69 | 0.04996
1¦41 | 247.4 | 246 | 0.1602 | 22.73 | 0.04998
1¦42 | 253.4 | 252 | 0.1599 | 22.75 | 0.05006
1¦43 | 259.4 | 258 | 0.1607 | 22.78 | 0.04997
1¦44 | 265.4 | 264 | 0.1603 | 22.8 | 0.04999
1¦45 | 271.4 | 270 | 0.1602 | 22.83 | 0.05006
1¦46 | 277.4 | 276 | 0.1611 | 22.85 | 0.04997
1¦47 | 283.4 | 282 | 0.1609 | 22.89 | 0.04998
1¦48 | 289.4 | 288 | 0.1605 | 22.93 | 0.05005
1¦49 | 295.4 | 294 | 0.1615 | 22.97 | 0.04997
1¦50 | 301.4 | 300 | 0.1612 | 22.98 | 0.04997
1¦51 | 307.4 | 306 | 0.161 | 22.99 | 0.05005
1¦52 | 313.4 | 312 | 0.162 | 23.01 | 0.04996
1¦53 | 319.4 | 318 | 0.162 | 23.04 | 0.04997
1¦54 | 325.4 | 324 | 0.1619 | 23.05 | 0.05005
1¦55 | 331.4 | 330 | 0.1626 | 23.04 | 0.04997
1¦56 | 337.4 | 336 | 0.1626 | 23.04 | 0.04999
1¦57 | 343.4 | 342 | 0.1628 | 23.04 | 0.05005
1¦58 | 349.4 | 348 | 0.1638 | 23.04 | 0.04996
1¦59 | 355.4 | 354 | 0.1639 | 23.04 | 0.04998
1¦60 | 361.4 | 360 | 0.1639 | 23.06 | 0.05006
1¦61 | 367.4 | 366 | 0.1649 | 23.04 | 0.04996
1¦62 | 373.4 | 372 | 0.1652 | 23.04 | 0.04998
1¦63 | 379.4 | 378 | 0.1652 | 23.05 | 0.05005
1¦64 | 385.4 | 384 | 0.1663 | 23.05 | 0.04997
1¦65 | 391.4 | 390 | 0.1663 | 23.05 | 0.04998
1¦66 | 397.4 | 396 | 0.1662 | 23.05 | 0.05007
1¦67 | 403.4 | 402 | 0.1675 | 23.05 | 0.04997
1¦68 | 409.4 | 408 | 0.1677 | 23.06 | 0.04997
1¦69 | 415.4 | 414 | 0.1676 | 23.06 | 0.05006
1¦70 | 421.4 | 420 | 0.1687 | 23.06 | 0.04996
1¦71 | 427.4 | 426 | 0.1689 | 23.08 | 0.04997
1¦72 | 433.4 | 432 | 0.169 | 23.07 | 0.05006
1¦73 | 439.4 | 438 | 0.17 | 23.07 | 0.04997
1¦74 | 445.4 | 444 | 0.1703 | 23.07 | 0.04998
1¦75 | 451.4 | 450 | 0.1703 | 23.08 | 0.05006
1¦76 | 457.4 | 456 | 0.1716 | 23.08 | 0.04997
1¦77 | 463.4 | 462 | 0.1716 | 23.07 | 0.04997
1¦78 | 469.4 | 468 | 0.1718 | 23.09 | 0.05005
1¦79 | 475.4 | 474 | 0.1732 | 23.08 | 0.04997
1¦80 | 481.4 | 480 | 0.1735 | 23.09 | 0.04996
1¦81 | 487.4 | 486 | 0.1736 | 23.09 | 0.05005
1¦82 | 493.4 | 492 | 0.1747 | 23.09 | 0.04998
1¦83 | 499.4 | 498 | 0.1748 | 23.09 | 0.04997
1¦84 | 505.4 | 504 | 0.175 | 23.1 | 0.05006
1¦85 | 511.4 | 510 | 0.1763 | 23.1 | 0.04999
1¦86 | 517.4 | 516 | 0.1764 | 23.11 | 0.04997
1¦87 | 523.4 | 522 | 0.1766 | 23.1 | 0.05006
1¦88 | 529.4 | 528 | 0.178 | 23.11 | 0.04998
1¦89 | 535.4 | 534 | 0.178 | 23.11 | 0.04997
1¦90 | 541.4 | 540 | 0.1783 | 23.11 | 0.05005
1¦91 | 547.4 | 546 | 0.1797 | 23.12 | 0.04998
1¦92 | 553.4 | 552 | 0.1801 | 23.15 | 0.04996
1¦93 | 559.4 | 558 | 0.1802 | 23.11 | 0.05006
1¦94 | 565.4 | 564 | 0.1816 | 23.12 | 0.04998
1¦95 | 571.4 | 570 | 0.1819 | 23.12 | 0.04998
1¦96 | 577.4 | 576 | 0.1821 | 23.12 | 0.05006
1¦97 | 583.4 | 582 | 0.1834 | 23.12 | 0.04998
1¦98 | 589.4 | 588 | 0.184 | 23.12 | 0.04996
1¦99 | 595.4 | 594 | 0.1845 | 23.12 | 0.05005
1¦100 | 601.4 | 600 | 0.1858 | 23.11 | 0.04998
2¦1 | 664.7 | 63 | 0.01274 | 23.1 | 0.0009997
2¦2 | 727.8 | 126.1 | 0.01296 | 23.08 | 0.001406
2¦3 | 791 | 189.3 | 0.01532 | 23.18 | 0.001982
2¦4 | 854.1 | 252.4 | 0.01941 | 23.4 | 0.002786
2¦5 | 917.2 | 315.5 | 0.02554 | 23.34 | 0.003919
2¦6 | 980.3 | 378.6 | 0.03589 | 22.55 | 0.005514
2¦7 | 1043 | 441.7 | 0.05101 | 22.24 | 0.007763
2¦8 | 1107 | 504.9 | 0.07089 | 22.69 | 0.01092
2¦9 | 1170 | 567.9 | 0.09871 | 22.98 | 0.01536
2¦10 | 1233 | 631.1 | 0.1385 | 23.09 | 0.02161
2¦11 | 1296 | 694.2 | 0.1933 | 23.11 | 0.03041
2¦12 | 1359 | 757.3 | 0.2681 | 23.13 | 0.0428
2¦13 | 1422 | 820.5 | 0.3679 | 23.09 | 0.06022
2¦14 | 1485 | 883.6 | 0.499 | 23 | 0.08473
2¦15 | 1548 | 946.8 | 0.6664 | 22.97 | 0.1192
2¦16 | 1612 | 1010 | 0.8807 | 22.95 | 0.1678
2¦17 | 1675 | 1073 | 1.151 | 22.97 | 0.236
2¦18 | 1738 | 1136 | 1.498 | 22.98 | 0.3321
2¦19 | 1801 | 1199 | 1.946 | 23.01 | 0.4673
2¦20 | 1864 | 1263 | 2.529 | 23.04 | 0.6575
2¦21 | 1927 | 1326 | 3.282 | 23.06 | 0.9252
2¦22 | 1991 | 1389 | 4.15 | 23.1 | 1.302
2¦23 | 2054 | 1452 | 5.247 | 23.2 | 1.832
2¦24 | 2117 | 1515 | 6.512 | 23.52 | 2.577
2¦25 | 2180 | 1578 | 7.989 | 23.88 | 3.626
2¦26 | 2243 | 1641 | 9.99 | 22.68 | 5.102
2¦27 | 2306 | 1704 | 12.38 | 21.81 | 7.18
2¦28 | 2369 | 1768 | 14.55 | 22.48 | 10.1
2¦29 | 2432 | 1831 | 16.95 | 22.91 | 14.21
2¦30 | 2496 | 1894 | 19.69 | 23.1 | 20
3¦1 | 2559 | 63.01 | 19.57 | 23.1 | 20
3¦2 | 2622 | 126 | 16.48 | 23.13 | 14.21
3¦3 | 2685 | 189.2 | 13.61 | 23.1 | 10.1
3¦4 | 2748 | 252.4 | 11.31 | 23.01 | 7.18
3¦5 | 2811 | 315.5 | 9.309 | 22.95 | 5.103
3¦6 | 2874 | 378.6 | 7.563 | 22.94 | 3.626
3¦7 | 2938 | 441.7 | 6.113 | 22.95 | 2.577
3¦8 | 3001 | 504.9 | 4.894 | 22.98 | 1.832
3¦9 | 3064 | 568.1 | 3.916 | 23.02 | 1.302
3¦10 | 3127 | 631.3 | 3.102 | 23.06 | 0.9252
3¦11 | 3190 | 694.5 | 2.447 | 23.07 | 0.6575
3¦12 | 3253 | 757.7 | 1.923 | 23.07 | 0.4673
3¦13 | 3317 | 820.9 | 1.502 | 23.06 | 0.3321
3¦14 | 3380 | 883.9 | 1.163 | 23.12 | 0.236
3¦15 | 3443 | 947 | 0.89 | 23.38 | 0.1678
3¦16 | 3506 | 1010 | 0.6709 | 23.89 | 0.1192
3¦17 | 3569 | 1073 | 0.5164 | 23.34 | 0.08473
3¦18 | 3632 | 1136 | 0.4206 | 21.76 | 0.06022
3¦19 | 3695 | 1200 | 0.3181 | 22.24 | 0.0428
3¦20 | 3759 | 1263 | 0.2344 | 22.81 | 0.03042
3¦21 | 3822 | 1326 | 0.175 | 23.04 | 0.02162
3¦22 | 3885 | 1389 | 0.1324 | 23.08 | 0.01536
3¦23 | 3948 | 1452 | 0.1008 | 23.11 | 0.01092
3¦24 | 4011 | 1515 | 0.07684 | 23.14 | 0.007764
3¦25 | 4075 | 1579 | 0.05939 | 23.07 | 0.005515
3¦26 | 4138 | 1642 | 0.04622 | 22.97 | 0.003918
3¦27 | 4201 | 1705 | 0.03634 | 22.94 | 0.002787
3¦28 | 4264 | 1768 | 0.02868 | 22.95 | 0.001982
3¦29 | 4327 | 1831 | 0.02323 | 22.98 | 0.001409
3¦30 | 4390 | 1894 | 0.0191 | 23.01 | 0.001001

## 20.3._1,25%_K_24 °C
| t in s | t_seg in s | τ in Pa | T in °C | ɣ̇ in 1/s
1¦1 | 7.414 | 6 | 0.1064 | 24.06 | 0.04997
1¦2 | 13.41 | 12 | 0.1177 | 24.06 | 0.04998
1¦3 | 19.41 | 18 | 0.12 | 24.08 | 0.05002
1¦4 | 25.42 | 24 | 0.1244 | 24.08 | 0.04996
1¦5 | 31.42 | 30 | 0.1283 | 24.1 | 0.04998
1¦6 | 37.42 | 36 | 0.1306 | 24.1 | 0.05005
1¦7 | 43.42 | 42 | 0.1337 | 24.1 | 0.04997
1¦8 | 49.42 | 48 | 0.135 | 24.09 | 0.04999
1¦9 | 55.42 | 54 | 0.1363 | 24.08 | 0.05004
1¦10 | 61.41 | 60 | 0.1381 | 24.07 | 0.04997
1¦11 | 67.41 | 66 | 0.1386 | 24.07 | 0.04998
1¦12 | 73.41 | 72 | 0.1391 | 24.06 | 0.05003
1¦13 | 79.42 | 78 | 0.1407 | 24.06 | 0.04998
1¦14 | 85.42 | 84 | 0.1404 | 24.05 | 0.04999
1¦15 | 91.42 | 90 | 0.1406 | 24.03 | 0.05004
1¦16 | 97.42 | 96 | 0.1416 | 24.04 | 0.04998
1¦17 | 103.4 | 102 | 0.142 | 24.03 | 0.04998
1¦18 | 109.4 | 108 | 0.1419 | 24.03 | 0.05004
1¦19 | 115.4 | 114 | 0.1427 | 24.03 | 0.04998
1¦20 | 121.4 | 120 | 0.1426 | 24.03 | 0.04998
1¦21 | 127.4 | 126 | 0.1425 | 24.01 | 0.05003
1¦22 | 133.4 | 132 | 0.1434 | 24.03 | 0.04998
1¦23 | 139.4 | 138 | 0.1432 | 24.02 | 0.04999
1¦24 | 145.4 | 144 | 0.1431 | 24.03 | 0.05003
1¦25 | 151.4 | 150 | 0.1437 | 24.02 | 0.04997
1¦26 | 157.4 | 156 | 0.1437 | 24.01 | 0.04998
1¦27 | 163.4 | 162 | 0.1434 | 24.04 | 0.05004
1¦28 | 169.4 | 168 | 0.1443 | 24.02 | 0.04998
1¦29 | 175.4 | 174 | 0.144 | 24.02 | 0.04998
1¦30 | 181.4 | 180 | 0.1438 | 24.01 | 0.05003
1¦31 | 187.4 | 186 | 0.1446 | 24.01 | 0.04998
1¦32 | 193.4 | 192 | 0.1443 | 24.01 | 0.04999
1¦33 | 199.4 | 198 | 0.1442 | 24.01 | 0.05003
1¦34 | 205.4 | 204 | 0.1449 | 24.01 | 0.04998
1¦35 | 211.4 | 210 | 0.1447 | 24.01 | 0.04998
1¦36 | 217.4 | 216 | 0.1446 | 24.01 | 0.05004
1¦37 | 223.4 | 222 | 0.1452 | 24 | 0.04999
1¦38 | 229.4 | 228 | 0.1449 | 24.01 | 0.04999
1¦39 | 235.4 | 234 | 0.1452 | 24.01 | 0.05003
1¦40 | 241.4 | 240 | 0.146 | 24.01 | 0.04998
1¦41 | 247.4 | 246 | 0.1461 | 24 | 0.04997
1¦42 | 253.4 | 252 | 0.1457 | 24 | 0.05003
1¦43 | 259.4 | 258 | 0.1468 | 24 | 0.04998
1¦44 | 265.4 | 264 | 0.1466 | 24 | 0.04998
1¦45 | 271.4 | 270 | 0.1468 | 23.99 | 0.05003
1¦46 | 277.4 | 276 | 0.1476 | 23.99 | 0.04998
1¦47 | 283.4 | 282 | 0.1474 | 24 | 0.04999
1¦48 | 289.4 | 288 | 0.1475 | 24 | 0.05003
1¦49 | 295.4 | 294 | 0.1484 | 24 | 0.04998
1¦50 | 301.4 | 300 | 0.1484 | 24 | 0.04998
1¦51 | 307.4 | 306 | 0.1484 | 24 | 0.05003
1¦52 | 313.4 | 312 | 0.1492 | 24 | 0.04998
1¦53 | 319.4 | 318 | 0.1493 | 24 | 0.04999
1¦54 | 325.4 | 324 | 0.1495 | 24 | 0.05004
1¦55 | 331.4 | 330 | 0.1506 | 23.99 | 0.04998
1¦56 | 337.4 | 336 | 0.1505 | 24 | 0.04998
1¦57 | 343.4 | 342 | 0.1505 | 24 | 0.05002
1¦58 | 349.4 | 348 | 0.1513 | 24 | 0.04998
1¦59 | 355.4 | 354 | 0.1514 | 24 | 0.04997
1¦60 | 361.4 | 360 | 0.1512 | 23.99 | 0.05002
1¦61 | 367.4 | 366 | 0.1525 | 24.02 | 0.04998
1¦62 | 373.4 | 372 | 0.1526 | 24.01 | 0.04998
1¦63 | 379.4 | 378 | 0.1523 | 24 | 0.05003
1¦64 | 385.4 | 384 | 0.1536 | 24.01 | 0.04998
1¦65 | 391.4 | 390 | 0.1537 | 23.99 | 0.04999
1¦66 | 397.4 | 396 | 0.1537 | 24 | 0.05003
1¦67 | 403.4 | 402 | 0.1548 | 24 | 0.04999
1¦68 | 409.4 | 408 | 0.1549 | 24 | 0.04999
1¦69 | 415.4 | 414 | 0.155 | 24 | 0.05003
1¦70 | 421.4 | 420 | 0.1565 | 24.03 | 0.04998
1¦71 | 427.4 | 426 | 0.1563 | 24 | 0.04998
1¦72 | 433.4 | 432 | 0.1566 | 24 | 0.05003
1¦73 | 439.4 | 438 | 0.1579 | 24 | 0.04998
1¦74 | 445.4 | 444 | 0.1581 | 23.99 | 0.04997
1¦75 | 451.4 | 450 | 0.1581 | 24 | 0.05003
1¦76 | 457.4 | 456 | 0.1593 | 24 | 0.04998
1¦77 | 463.4 | 462 | 0.1595 | 24 | 0.04998
1¦78 | 469.4 | 468 | 0.1598 | 24 | 0.05002
1¦79 | 475.4 | 474 | 0.1613 | 23.99 | 0.04998
1¦80 | 481.4 | 480 | 0.1613 | 23.99 | 0.04998
1¦81 | 487.4 | 486 | 0.1614 | 24 | 0.05002
1¦82 | 493.4 | 492 | 0.1628 | 24 | 0.04998
1¦83 | 499.4 | 498 | 0.1628 | 24.02 | 0.04998
1¦84 | 505.4 | 504 | 0.1631 | 23.99 | 0.05002
1¦85 | 511.4 | 510 | 0.1645 | 24 | 0.04998
1¦86 | 517.4 | 516 | 0.1644 | 23.99 | 0.04999
1¦87 | 523.4 | 522 | 0.1647 | 23.99 | 0.05002
1¦88 | 529.4 | 528 | 0.1659 | 24 | 0.04998
1¦89 | 535.4 | 534 | 0.1659 | 24 | 0.04998
1¦90 | 541.4 | 540 | 0.1664 | 24 | 0.05002
1¦91 | 547.4 | 546 | 0.1676 | 24 | 0.04999
1¦92 | 553.4 | 552 | 0.1677 | 24 | 0.04998
1¦93 | 559.4 | 558 | 0.168 | 24 | 0.05002
1¦94 | 565.4 | 564 | 0.169 | 24.02 | 0.04998
1¦95 | 571.4 | 570 | 0.1694 | 24 | 0.04998
1¦96 | 577.4 | 576 | 0.1697 | 24.02 | 0.05002
1¦97 | 583.4 | 582 | 0.1708 | 24 | 0.04998
1¦98 | 589.4 | 588 | 0.1708 | 24 | 0.04997
1¦99 | 595.4 | 594 | 0.1711 | 23.99 | 0.05
1¦100 | 601.4 | 600 | 0.1723 | 24.02 | 0.04999
2¦1 | 664.8 | 63 | 0.008686 | 24.01 | 0.001001
2¦2 | 728 | 126.2 | 0.009093 | 24.04 | 0.001407
2¦3 | 791.2 | 189.4 | 0.01105 | 24.04 | 0.001979
2¦4 | 854.3 | 252.5 | 0.0146 | 24.04 | 0.002787
2¦5 | 917.5 | 315.7 | 0.01983 | 24.04 | 0.003919
2¦6 | 980.6 | 378.8 | 0.02754 | 24.05 | 0.005516
2¦7 | 1044 | 442 | 0.03866 | 24.04 | 0.007757
2¦8 | 1107 | 505.1 | 0.0545 | 24.04 | 0.01092
2¦9 | 1170 | 568.3 | 0.0766 | 24.04 | 0.01536
2¦10 | 1233 | 631.5 | 0.108 | 24.03 | 0.02162
2¦11 | 1296 | 694.6 | 0.1507 | 24.06 | 0.03042
2¦12 | 1359 | 757.7 | 0.2089 | 24.14 | 0.0428
2¦13 | 1423 | 820.8 | 0.2849 | 24.56 | 0.06022
2¦14 | 1486 | 884 | 0.379 | 25.36 | 0.08473
2¦15 | 1549 | 947.1 | 0.5357 | 23.3 | 0.1192
2¦16 | 1612 | 1010 | 0.753 | 22.69 | 0.1678
2¦17 | 1675 | 1073 | 0.9702 | 23.46 | 0.236
2¦18 | 1738 | 1137 | 1.253 | 23.9 | 0.3321
2¦19 | 1801 | 1200 | 1.629 | 24.07 | 0.4673
2¦20 | 1865 | 1263 | 2.148 | 24.05 | 0.6575
2¦21 | 1928 | 1326 | 2.823 | 24.05 | 0.9252
2¦22 | 1991 | 1389 | 3.574 | 24.06 | 1.302
2¦23 | 2054 | 1452 | 4.557 | 24.06 | 1.832
2¦24 | 2117 | 1515 | 5.728 | 24.06 | 2.577
2¦25 | 2180 | 1579 | 7.159 | 24.03 | 3.626
2¦26 | 2243 | 1642 | 8.81 | 23.98 | 5.103
2¦27 | 2306 | 1705 | 10.71 | 23.95 | 7.18
2¦28 | 2369 | 1768 | 12.95 | 23.94 | 10.1
2¦29 | 2433 | 1831 | 15.22 | 23.95 | 14.21
2¦30 | 2496 | 1894 | 18.01 | 23.97 | 20
3¦1 | 2559 | 63 | 18.01 | 24 | 20
3¦2 | 2622 | 126.2 | 14.86 | 24.01 | 14.21
3¦3 | 2685 | 189.4 | 12.3 | 24.04 | 10.1
3¦4 | 2749 | 252.5 | 10.07 | 24.05 | 7.179
3¦5 | 2812 | 315.6 | 8.205 | 24.07 | 5.103
3¦6 | 2875 | 378.8 | 6.661 | 24.08 | 3.626
3¦7 | 2938 | 442 | 5.372 | 24.09 | 2.577
3¦8 | 3001 | 505.1 | 4.274 | 24.11 | 1.832
3¦9 | 3064 | 568.3 | 3.394 | 24.25 | 1.302
3¦10 | 3128 | 631.5 | 2.621 | 24.91 | 0.9252
3¦11 | 3191 | 694.6 | 2.026 | 24.85 | 0.6575
3¦12 | 3254 | 757.7 | 1.705 | 22.58 | 0.4673
3¦13 | 3317 | 820.7 | 1.326 | 23.1 | 0.3321
3¦14 | 3380 | 883.8 | 0.9976 | 23.72 | 0.236
3¦15 | 3443 | 946.9 | 0.7564 | 24.01 | 0.1678
3¦16 | 3506 | 1010 | 0.5784 | 24.08 | 0.1192
3¦17 | 3569 | 1073 | 0.4416 | 24.08 | 0.08473
3¦18 | 3632 | 1136 | 0.3362 | 24.1 | 0.06022
3¦19 | 3696 | 1200 | 0.2555 | 24.09 | 0.0428
3¦20 | 3759 | 1263 | 0.1948 | 24.03 | 0.03042
3¦21 | 3822 | 1326 | 0.1488 | 23.95 | 0.02162
3¦22 | 3885 | 1389 | 0.1137 | 23.93 | 0.01536
3¦23 | 3948 | 1452 | 0.08744 | 23.94 | 0.01092
3¦24 | 4011 | 1515 | 0.06779 | 23.95 | 0.007761
3¦25 | 4075 | 1578 | 0.05314 | 23.98 | 0.005515
3¦26 | 4138 | 1642 | 0.04211 | 24.01 | 0.003922
3¦27 | 4201 | 1705 | 0.03399 | 24.04 | 0.002786
3¦28 | 4264 | 1768 | 0.0282 | 24.08 | 0.001979
3¦29 | 4327 | 1831 | 0.02372 | 24.08 | 0.001405
3¦30 | 4390 | 1894 | 0.02043 | 24.1 | 0.0009985

## 21.3._1,25%_K
| t in s | t_seg in s | τ in Pa | T in °C | ɣ̇ in 1/s | τ in Pa
| 68.15 | 8 | 15.5 | 23.04 | 20 | 15.5
1¦2 | 76.15 | 16 | 15.55 | 22.97 | 20 | 15.55
1¦3 | 84.15 | 24 | 15.57 | 22.9 | 20 | 15.57
1¦4 | 92.15 | 32 | 15.56 | 22.86 | 20 | 15.56
1¦5 | 100.1 | 40 | 15.57 | 22.76 | 20 | 15.57
1¦6 | 108.1 | 48 | 15.55 | 22.69 | 20 | 15.55
1¦7 | 116.1 | 56 | 15.54 | 22.61 | 20 | 15.54
1¦8 | 124.1 | 64 | 15.54 | 22.56 | 20 | 15.54
1¦9 | 132.1 | 72 | 15.54 | 22.5 | 20 | 15.54
1¦10 | 140.1 | 80 | 15.54 | 22.47 | 20 | 15.54
1¦11 | 148.1 | 88 | 15.53 | 22.44 | 20 | 15.53
1¦12 | 156.1 | 96 | 15.54 | 22.42 | 20 | 15.54
1¦13 | 164.1 | 104 | 15.51 | 22.41 | 20 | 15.51
1¦14 | 172.1 | 112 | 15.51 | 22.41 | 20 | 15.51
1¦15 | 180.1 | 120 | 15.51 | 22.41 | 20 | 15.51
1¦16 | 188.1 | 128 | 15.5 | 22.42 | 20 | 15.5
1¦17 | 196.1 | 136 | 15.52 | 22.41 | 20 | 15.52
1¦18 | 204.1 | 144 | 15.54 | 22.43 | 20 | 15.54
1¦19 | 212.1 | 152 | 15.53 | 22.42 | 20 | 15.53
1¦20 | 220.1 | 160 | 15.53 | 22.48 | 20 | 15.53
1¦21 | 228.1 | 168 | 15.51 | 22.56 | 20 | 15.51
1¦22 | 236.1 | 176 | 15.49 | 22.62 | 20 | 15.49
1¦23 | 244.1 | 184 | 15.48 | 22.68 | 20 | 15.48
1¦24 | 252.1 | 192 | 15.46 | 22.74 | 20 | 15.46
1¦25 | 260.1 | 200 | 15.44 | 22.78 | 20 | 15.44
1¦26 | 268.1 | 208 | 15.44 | 22.82 | 20 | 15.44
1¦27 | 276.1 | 216 | 15.42 | 22.87 | 20 | 15.42
1¦28 | 284.1 | 224 | 15.41 | 22.9 | 20 | 15.41
1¦29 | 292.1 | 232 | 15.39 | 22.91 | 20 | 15.39
1¦30 | 300.1 | 240 | 15.4 | 22.94 | 20 | 15.4
1¦31 | 308.1 | 248 | 15.38 | 22.99 | 20 | 15.38
1¦32 | 316.1 | 256 | 15.38 | 23.02 | 20 | 15.38
1¦33 | 324.1 | 264 | 15.37 | 23.06 | 20 | 15.37
1¦34 | 332.1 | 272 | 15.38 | 23.09 | 20 | 15.38
1¦35 | 340.1 | 280 | 15.41 | 23.05 | 20 | 15.41
1¦36 | 348.1 | 288 | 15.41 | 23.08 | 20 | 15.41
1¦37 | 356.1 | 296 | 15.41 | 23.09 | 20 | 15.41
1¦38 | 364.1 | 304 | 15.44 | 23.08 | 20 | 15.44
1¦39 | 372.1 | 312 | 15.45 | 23.08 | 20 | 15.45
1¦40 | 380.1 | 320 | 15.45 | 23.09 | 20 | 15.45
1¦41 | 388.1 | 328 | 15.45 | 23.08 | 20 | 15.45
1¦42 | 396.1 | 336 | 15.46 | 23.1 | 20 | 15.46
1¦43 | 404.1 | 344 | 15.47 | 23.09 | 20 | 15.47
1¦44 | 412.1 | 352 | 15.49 | 23.1 | 20 | 15.49
1¦45 | 420.1 | 360 | 15.5 | 23.1 | 20 | 15.5
1¦46 | 428.1 | 368 | 15.5 | 23.1 | 20 | 15.5
1¦47 | 436.1 | 376 | 15.51 | 23.09 | 20 | 15.51
1¦48 | 444.1 | 384 | 15.51 | 23.1 | 20 | 15.51
1¦49 | 452.1 | 392 | 15.52 | 23.11 | 20 | 15.52
1¦50 | 460.1 | 400 | 15.53 | 23.12 | 20 | 15.53
1¦51 | 468.1 | 408 | 15.53 | 23.12 | 20 | 15.53
1¦52 | 476.1 | 416 | 15.56 | 23.14 | 20 | 15.56
1¦53 | 484.1 | 424 | 15.58 | 23.13 | 20 | 15.58
1¦54 | 492.1 | 432 | 15.6 | 23.13 | 20 | 15.6
1¦55 | 500.1 | 440 | 15.62 | 23.14 | 20 | 15.62
1¦56 | 508.1 | 448 | 15.63 | 23.13 | 20 | 15.63
1¦57 | 516.1 | 456 | 15.64 | 23.14 | 20 | 15.64
1¦58 | 524.1 | 464 | 15.65 | 23.14 | 20 | 15.65
1¦59 | 532.1 | 472 | 15.67 | 23.14 | 20 | 15.67
1¦60 | 540.1 | 480 | 15.67 | 23.14 | 20 | 15.67
1¦61 | 548.1 | 488 | 15.68 | 23.14 | 20 | 15.68
1¦62 | 556.1 | 496 | 15.69 | 23.14 | 20 | 15.69
1¦63 | 564.1 | 504 | 15.7 | 23.12 | 20 | 15.7
1¦64 | 572.1 | 512 | 15.72 | 23.14 | 20 | 15.72
1¦65 | 580.1 | 520 | 15.74 | 23.13 | 20 | 15.74
1¦66 | 588.1 | 528 | 15.76 | 23.13 | 20 | 15.76
1¦67 | 596.1 | 536 | 15.78 | 23.13 | 20 | 15.78
1¦68 | 604.1 | 544 | 15.81 | 23.15 | 20 | 15.81
1¦69 | 612.1 | 552 | 15.82 | 23.12 | 20 | 15.82
1¦70 | 620.1 | 560 | 15.84 | 23.12 | 20 | 15.84
1¦71 | 628.1 | 568 | 15.87 | 23.12 | 20 | 15.87
1¦72 | 636.1 | 576 | 15.88 | 23.11 | 20 | 15.88
1¦73 | 644.1 | 584 | 15.9 | 23.11 | 20 | 15.9
1¦74 | 652.1 | 592 | 15.9 | 23.1 | 20 | 15.9
1¦75 | 660.1 | 600 | 15.93 | 23.13 | 20 | 15.93
1¦76 | 668.1 | 608 | 15.94 | 23.13 | 20 | 15.94
1¦77 | 676.1 | 616 | 15.95 | 23.12 | 20 | 15.95
1¦78 | 684.1 | 624 | 15.97 | 23.14 | 20 | 15.97
1¦79 | 692.1 | 632 | 15.99 | 23.16 | 20 | 15.99
1¦80 | 700.1 | 640 | 16.02 | 23.15 | 20 | 16.02
1¦81 | 708.1 | 648 | 16.02 | 23.16 | 20 | 16.02
1¦82 | 716.1 | 656 | 16.04 | 23.18 | 20 | 16.04
1¦83 | 724.1 | 664 | 16.07 | 23.19 | 20 | 16.07
1¦84 | 732.1 | 672 | 16.09 | 23.21 | 20 | 16.09
1¦85 | 740.1 | 680 | 16.11 | 23.21 | 20 | 16.11
1¦86 | 748.1 | 688 | 16.14 | 23.23 | 20 | 16.14
1¦87 | 756.1 | 696 | 16.15 | 23.24 | 20 | 16.15
1¦88 | 764.1 | 704 | 16.16 | 23.25 | 20 | 16.16
1¦89 | 772.1 | 712 | 16.18 | 23.27 | 20 | 16.18
1¦90 | 780.1 | 720 | 16.19 | 23.27 | 20 | 16.19
1¦91 | 788.1 | 728 | 16.2 | 23.28 | 20 | 16.2
1¦92 | 796.1 | 736 | 16.22 | 23.29 | 20 | 16.22
1¦93 | 804.1 | 744 | 16.24 | 23.28 | 20 | 16.24
1¦94 | 812.1 | 752 | 16.25 | 23.28 | 20 | 16.25
1¦95 | 820.1 | 760 | 16.29 | 23.26 | 20 | 16.29
1¦96 | 828.1 | 768 | 16.32 | 23.24 | 20 | 16.32
1¦97 | 836.1 | 776 | 16.34 | 23.2 | 20 | 16.34
1¦98 | 844.1 | 784 | 16.38 | 23.14 | 20 | 16.38
1¦99 | 852.1 | 792 | 16.47 | 23.11 | 20 | 16.47
1¦100 | 860.1 | 800 | 16.47 | 23.06 | 20 | 16.47
2¦1 | 868.5 | 8 | 0.03374 | 22.99 | 0.001206 | 0.03374
2¦2 | 876.5 | 16 | 0.01018 | 22.93 | 0.001005 | 0.01018
2¦3 | 884.5 | 24 | 0.008104 | 22.86 | 0.001001 | 0.008104
2¦4 | 892.5 | 32 | 0.007533 | 22.8 | 0.0009999 | 0.007533
2¦5 | 900.5 | 40 | 0.007399 | 22.73 | 0.001 | 0.007399
2¦6 | 908.5 | 48 | 0.007069 | 22.68 | 0.001 | 0.007069
2¦7 | 916.5 | 56 | 0.007192 | 22.64 | 0.001 | 0.007192
2¦8 | 924.5 | 64 | 0.007248 | 22.56 | 0.001 | 0.007248
2¦9 | 932.5 | 72 | 0.007301 | 22.54 | 0.0009999 | 0.007301
2¦10 | 940.5 | 80 | 0.007297 | 22.51 | 0.0009997 | 0.007297
2¦11 | 948.5 | 88 | 0.007394 | 22.5 | 0.0009997 | 0.007394
2¦12 | 956.5 | 96 | 0.007414 | 22.48 | 0.0009999 | 0.007414
2¦13 | 964.5 | 104 | 0.007332 | 22.48 | 0.0009999 | 0.007332
2¦14 | 972.5 | 112 | 0.007444 | 22.48 | 0.0009998 | 0.007444
2¦15 | 980.5 | 120 | 0.007413 | 22.48 | 0.001 | 0.007413
2¦16 | 988.5 | 128 | 0.007473 | 22.49 | 0.0009999 | 0.007473
2¦17 | 996.5 | 136 | 0.007523 | 22.51 | 0.001 | 0.007523
2¦18 | 1004 | 144 | 0.007735 | 22.5 | 0.001 | 0.007735
2¦19 | 1012 | 152 | 0.007579 | 22.5 | 0.001001 | 0.007579
2¦20 | 1020 | 160 | 0.007641 | 22.54 | 0.0009996 | 0.007641
2¦21 | 1028 | 168 | 0.007701 | 22.6 | 0.001 | 0.007701
2¦22 | 1036 | 176 | 0.007567 | 22.66 | 0.0009999 | 0.007567
2¦23 | 1044 | 184 | 0.007682 | 22.73 | 0.001 | 0.007682
2¦24 | 1052 | 192 | 0.007598 | 22.77 | 0.001 | 0.007598
2¦25 | 1060 | 200 | 0.007697 | 22.82 | 0.0009999 | 0.007697
2¦26 | 1068 | 208 | 0.00794 | 22.86 | 0.0009996 | 0.00794
2¦27 | 1076 | 216 | 0.007984 | 22.89 | 0.001 | 0.007984
2¦28 | 1084 | 224 | 0.007827 | 22.91 | 0.001 | 0.007827
2¦29 | 1092 | 232 | 0.007779 | 22.96 | 0.0009998 | 0.007779
2¦30 | 1100 | 240 | 0.007862 | 22.97 | 0.001 | 0.007862
2¦31 | 1108 | 248 | 0.007778 | 23 | 0.0009997 | 0.007778
2¦32 | 1116 | 256 | 0.007835 | 23.01 | 0.0009999 | 0.007835
2¦33 | 1124 | 264 | 0.007819 | 23.04 | 0.0009997 | 0.007819
2¦34 | 1132 | 272 | 0.008018 | 23.05 | 0.001 | 0.008018
2¦35 | 1140 | 280 | 0.007965 | 23.04 | 0.001001 | 0.007965
2¦36 | 1148 | 288 | 0.008079 | 23.05 | 0.0009998 | 0.008079
2¦37 | 1156 | 296 | 0.008088 | 23.04 | 0.001 | 0.008088
2¦38 | 1164 | 304 | 0.00812 | 23.05 | 0.0009996 | 0.00812
2¦39 | 1172 | 312 | 0.008136 | 23.07 | 0.001 | 0.008136
2¦40 | 1180 | 320 | 0.008023 | 23.06 | 0.0009995 | 0.008023
2¦41 | 1188 | 328 | 0.008115 | 23.1 | 0.001 | 0.008115
2¦42 | 1196 | 336 | 0.008069 | 23.07 | 0.0009998 | 0.008069
2¦43 | 1204 | 344 | 0.00821 | 23.07 | 0.001 | 0.00821
2¦44 | 1212 | 352 | 0.008188 | 23.08 | 0.001 | 0.008188
2¦45 | 1220 | 360 | 0.008324 | 23.08 | 0.001 | 0.008324
2¦46 | 1228 | 368 | 0.008341 | 23.09 | 0.001 | 0.008341
2¦47 | 1236 | 376 | 0.008303 | 23.09 | 0.0009999 | 0.008303
2¦48 | 1244 | 384 | 0.008395 | 23.1 | 0.0009999 | 0.008395
2¦49 | 1252 | 392 | 0.008328 | 23.11 | 0.0009992 | 0.008328
2¦50 | 1260 | 400 | 0.008419 | 23.11 | 0.0009999 | 0.008419
2¦51 | 1268 | 408 | 0.008358 | 23.11 | 0.0009998 | 0.008358
2¦52 | 1276 | 416 | 0.008496 | 23.12 | 0.001 | 0.008496
2¦53 | 1284 | 424 | 0.008565 | 23.12 | 0.001 | 0.008565
2¦54 | 1292 | 432 | 0.0087 | 23.13 | 0.001 | 0.0087
2¦55 | 1300 | 440 | 0.00866 | 23.13 | 0.001 | 0.00866
2¦56 | 1308 | 448 | 0.008695 | 23.14 | 0.0009988 | 0.008695
2¦57 | 1316 | 456 | 0.008738 | 23.15 | 0.0009994 | 0.008738
2¦58 | 1324 | 464 | 0.008718 | 23.15 | 0.0009993 | 0.008718
2¦59 | 1332 | 472 | 0.008826 | 23.15 | 0.001 | 0.008826
2¦60 | 1340 | 480 | 0.008672 | 23.14 | 0.001 | 0.008672
2¦61 | 1348 | 488 | 0.008802 | 23.16 | 0.001 | 0.008802
2¦62 | 1356 | 496 | 0.008774 | 23.15 | 0.001001 | 0.008774
2¦63 | 1364 | 504 | 0.008927 | 23.16 | 0.0009999 | 0.008927
2¦64 | 1372 | 512 | 0.008941 | 23.15 | 0.001 | 0.008941
2¦65 | 1380 | 520 | 0.008974 | 23.15 | 0.0009997 | 0.008974
2¦66 | 1388 | 528 | 0.00898 | 23.17 | 0.0009999 | 0.00898
2¦67 | 1396 | 536 | 0.008963 | 23.15 | 0.0009992 | 0.008963
2¦68 | 1404 | 544 | 0.009011 | 23.15 | 0.0009995 | 0.009011
2¦69 | 1412 | 552 | 0.008867 | 23.15 | 0.001 | 0.008867
2¦70 | 1420 | 560 | 0.009081 | 23.15 | 0.001 | 0.009081
2¦71 | 1428 | 568 | 0.00921 | 23.15 | 0.001001 | 0.00921
2¦72 | 1436 | 576 | 0.009347 | 23.15 | 0.0009996 | 0.009347
2¦73 | 1444 | 584 | 0.00929 | 23.16 | 0.001 | 0.00929
2¦74 | 1452 | 592 | 0.009351 | 23.17 | 0.0009993 | 0.009351
2¦75 | 1460 | 600 | 0.009414 | 23.17 | 0.0009999 | 0.009414
2¦76 | 1468 | 608 | 0.009386 | 23.18 | 0.0009999 | 0.009386
2¦77 | 1476 | 616 | 0.009396 | 23.19 | 0.001 | 0.009396
2¦78 | 1484 | 624 | 0.009395 | 23.21 | 0.0009996 | 0.009395
2¦79 | 1492 | 632 | 0.009508 | 23.23 | 0.001 | 0.009508
2¦80 | 1500 | 640 | 0.009539 | 23.24 | 0.001 | 0.009539
2¦81 | 1508 | 648 | 0.009526 | 23.26 | 0.001 | 0.009526
2¦82 | 1516 | 656 | 0.009574 | 23.27 | 0.0009999 | 0.009574
2¦83 | 1524 | 664 | 0.009514 | 23.29 | 0.0009995 | 0.009514
2¦84 | 1532 | 672 | 0.009683 | 23.31 | 0.0009996 | 0.009683
2¦85 | 1540 | 680 | 0.009423 | 23.33 | 0.0009996 | 0.009423
2¦86 | 1548 | 688 | 0.009706 | 23.33 | 0.0009999 | 0.009706
2¦87 | 1556 | 696 | 0.009527 | 23.35 | 0.001 | 0.009527
2¦88 | 1564 | 704 | 0.009666 | 23.35 | 0.001 | 0.009666
2¦89 | 1572 | 712 | 0.009675 | 23.34 | 0.001001 | 0.009675
2¦90 | 1580 | 720 | 0.009822 | 23.33 | 0.001 | 0.009822
2¦91 | 1588 | 728 | 0.009879 | 23.32 | 0.001 | 0.009879
2¦92 | 1596 | 736 | 0.009837 | 23.29 | 0.0009995 | 0.009837
2¦93 | 1604 | 744 | 0.009893 | 23.25 | 0.0009999 | 0.009893
2¦94 | 1612 | 752 | 0.009797 | 23.2 | 0.0009998 | 0.009797
2¦95 | 1620 | 760 | 0.009906 | 23.13 | 0.0009999 | 0.009906
2¦96 | 1628 | 768 | 0.009891 | 23.06 | 0.001 | 0.009891
2¦97 | 1636 | 776 | 0.01018 | 22.99 | 0.0009999 | 0.01018
2¦98 | 1644 | 784 | 0.01008 | 22.91 | 0.001001 | 0.01008
2¦99 | 1652 | 792 | 0.0102 | 22.84 | 0.0009999 | 0.0102
2¦100 | 1660 | 800 | 0.01022 | 22.75 | 0.001 | 0.01022
3¦1 | 1724 | 63.01 | 0.01072 | 22.42 | 0.001001 | 0.01072
3¦2 | 1787 | 126 | 0.01343 | 22.53 | 0.001406 | 0.01343
3¦3 | 1850 | 189 | 0.01695 | 22.94 | 0.001978 | 0.01695
3¦4 | 1913 | 252.2 | 0.02294 | 23.05 | 0.002786 | 0.02294
3¦5 | 1976 | 315.3 | 0.03102 | 23.09 | 0.003917 | 0.03102
3¦6 | 2039 | 378.4 | 0.04261 | 23.13 | 0.005516 | 0.04261
3¦7 | 2102 | 441.6 | 0.05896 | 23.16 | 0.007759 | 0.05896
3¦8 | 2165 | 504.6 | 0.08214 | 23.13 | 0.01092 | 0.08214
3¦9 | 2229 | 567.7 | 0.1146 | 23.15 | 0.01537 | 0.1146
3¦10 | 2292 | 630.8 | 0.1587 | 23.23 | 0.02162 | 0.1587
3¦11 | 2355 | 694 | 0.219 | 23.22 | 0.03041 | 0.219
3¦12 | 2418 | 757 | 0.3026 | 22.83 | 0.0428 | 0.3026
3¦13 | 2481 | 820 | 0.4147 | 22.54 | 0.06022 | 0.4147
3¦14 | 2544 | 883 | 0.5544 | 22.55 | 0.08473 | 0.5544
3¦15 | 2607 | 946.2 | 0.7282 | 22.9 | 0.1192 | 0.7282
3¦16 | 2670 | 1009 | 0.9573 | 23.04 | 0.1678 | 0.9573
3¦17 | 2733 | 1072 | 1.256 | 23.08 | 0.236 | 1.256
3¦18 | 2796 | 1135 | 1.633 | 23.12 | 0.3321 | 1.633
3¦19 | 2859 | 1199 | 2.108 | 23.16 | 0.4673 | 2.108
3¦20 | 2923 | 1262 | 2.715 | 23.15 | 0.6575 | 2.715
3¦21 | 2986 | 1325 | 3.481 | 23.2 | 0.9252 | 3.481
3¦22 | 3049 | 1388 | 4.388 | 23.33 | 1.302 | 4.388
3¦23 | 3112 | 1451 | 5.534 | 23.27 | 1.832 | 5.534
3¦24 | 3175 | 1514 | 6.992 | 22.71 | 2.577 | 6.992
3¦25 | 3238 | 1577 | 8.729 | 22.39 | 3.626 | 8.729
3¦26 | 3301 | 1640 | 10.61 | 22.59 | 5.103 | 10.61
3¦27 | 3364 | 1703 | 12.64 | 22.98 | 7.18 | 12.64
3¦28 | 3427 | 1766 | 14.7 | 23.08 | 10.1 | 14.7
3¦29 | 3490 | 1830 | 16.65 | 23.11 | 14.21 | 16.65
3¦30 | 3553 | 1893 | 20.13 | 23.15 | 20 | 20.13
4¦1 | 3617 | 63 | 20.08 | 23.15 | 20 | 20.08
4¦2 | 3680 | 126 | 16.77 | 23.08 | 14.21 | 16.77
4¦3 | 3743 | 189 | 13.99 | 23.07 | 10.1 | 13.99
4¦4 | 3806 | 252 | 11.5 | 23.13 | 7.179 | 11.5
4¦5 | 3869 | 315.1 | 9.393 | 23.22 | 5.103 | 9.393
4¦6 | 3932 | 378.3 | 7.668 | 23.13 | 3.626 | 7.668
4¦7 | 3995 | 441.5 | 6.269 | 22.74 | 2.577 | 6.269
4¦8 | 4058 | 504.6 | 5.07 | 22.56 | 1.832 | 5.07
4¦9 | 4121 | 567.7 | 4.043 | 22.61 | 1.302 | 4.043
4¦10 | 4185 | 631 | 3.164 | 22.94 | 0.9252 | 3.164
4¦11 | 4248 | 694 | 2.474 | 23.02 | 0.6575 | 2.474
4¦12 | 4311 | 757 | 1.931 | 23.07 | 0.4673 | 1.931
4¦13 | 4374 | 820.1 | 1.499 | 23.13 | 0.3321 | 1.499
4¦14 | 4437 | 883.1 | 1.157 | 23.16 | 0.236 | 1.157
4¦15 | 4500 | 946.3 | 0.889 | 23.18 | 0.1678 | 0.889
4¦16 | 4563 | 1010 | 0.6791 | 23.23 | 0.1192 | 0.6791
4¦17 | 4626 | 1073 | 0.5157 | 23.35 | 0.08473 | 0.5157
4¦18 | 4689 | 1136 | 0.3935 | 23.16 | 0.06022 | 0.3935
4¦19 | 4752 | 1199 | 0.3047 | 22.55 | 0.0428 | 0.3047
4¦20 | 4815 | 1262 | 0.2334 | 22.4 | 0.03041 | 0.2334
4¦21 | 4879 | 1325 | 0.1743 | 22.72 | 0.02162 | 0.1743
4¦22 | 4942 | 1388 | 0.1297 | 23.01 | 0.01536 | 0.1297
4¦23 | 5005 | 1451 | 0.09813 | 23.08 | 0.01092 | 0.09813
4¦24 | 5068 | 1514 | 0.07471 | 23.13 | 0.00776 | 0.07471
4¦25 | 5131 | 1577 | 0.05746 | 23.16 | 0.005517 | 0.05746
4¦26 | 5194 | 1640 | 0.04512 | 23.14 | 0.00392 | 0.04512
4¦27 | 5257 | 1703 | 0.03542 | 23.13 | 0.002784 | 0.03542
4¦28 | 5320 | 1767 | 0.02813 | 23.15 | 0.001982 | 0.02813
4¦29 | 5383 | 1830 | 0.02285 | 23.18 | 0.001408 | 0.02285
4¦30 | 5446 | 1893 | 0.01863 | 23 | 0.001 | 0.01863
5¦1 | 5510 | 63 | 0.01887 | 22.7 | 0.0009994 | 0.01887
5¦2 | 5573 | 126 | 0.02345 | 22.65 | 0.001408 | 0.02345
5¦3 | 5636 | 189.2 | 0.02975 | 22.7 | 0.001979 | 0.02975
5¦4 | 5699 | 252.3 | 0.03865 | 22.97 | 0.002788 | 0.03865
5¦5 | 5762 | 315.5 | 0.05244 | 23.02 | 0.00392 | 0.05244
5¦6 | 5825 | 378.5 | 0.07115 | 23.08 | 0.005518 | 0.07115
5¦7 | 5888 | 441.6 | 0.09796 | 23.13 | 0.007755 | 0.09796
5¦8 | 5951 | 504.6 | 0.1355 | 23.17 | 0.01092 | 0.1355
5¦9 | 6014 | 567.6 | 0.1871 | 23.22 | 0.01537 | 0.1871
5¦10 | 6077 | 630.7 | 0.2573 | 23.34 | 0.02161 | 0.2573
5¦11 | 6140 | 693.7 | 0.351 | 23.45 | 0.03042 | 0.351
5¦12 | 6204 | 756.8 | 0.4807 | 23.11 | 0.0428 | 0.4807
5¦13 | 6267 | 819.8 | 0.6623 | 22.41 | 0.06022 | 0.6623
5¦14 | 6330 | 883 | 0.8906 | 22.28 | 0.08473 | 0.8906
5¦15 | 6393 | 946 | 1.155 | 22.75 | 0.1192 | 1.155
5¦16 | 6456 | 1009 | 1.495 | 23.02 | 0.1678 | 1.495
5¦17 | 6519 | 1072 | 1.941 | 23.09 | 0.236 | 1.941
5¦18 | 6582 | 1135 | 2.501 | 23.13 | 0.3321 | 2.501
5¦19 | 6645 | 1198 | 3.2 | 23.16 | 0.4673 | 3.2
5¦20 | 6708 | 1262 | 4.067 | 23.12 | 0.6575 | 4.067
5¦21 | 6771 | 1325 | 5.113 | 23.08 | 0.9252 | 5.113
5¦22 | 6834 | 1388 | 6.365 | 23.1 | 1.302 | 6.365
5¦23 | 6897 | 1451 | 7.846 | 23.14 | 1.832 | 7.846
5¦24 | 6961 | 1514 | 9.595 | 23.14 | 2.577 | 9.595
5¦25 | 7024 | 1577 | 11.68 | 22.91 | 3.626 | 11.68
5¦26 | 7087 | 1640 | 13.93 | 22.67 | 5.103 | 13.93
5¦27 | 7150 | 1703 | 15.19 | 22.67 | 7.18 | 15.19
5¦28 | 7213 | 1766 | 16.73 | 22.72 | 10.1 | 16.73
5¦29 | 7276 | 1829 | 20.29 | 23 | 14.21 | 20.29
5¦30 | 7339 | 1892 | 24.08 | 23.04 | 20 | 24.08

## 25.3._1,25%_K
| t in s | t_seg in s | τ in Pa | T in °C | ɣ̇ in 1/s | τ in Pa
1¦1 | 17.36 | 16 | 15.89 | 23.06 | 20 | 15.89
1¦2 | 33.36 | 32 | 15.82 | 23.05 | 20 | 15.82
1¦3 | 49.36 | 48 | 15.68 | 23.03 | 20 | 15.68
1¦4 | 65.36 | 64 | 15.51 | 23.04 | 20 | 15.51
1¦5 | 81.36 | 80 | 15.4 | 23.03 | 20 | 15.4
1¦6 | 97.36 | 96 | 15.31 | 23.03 | 20 | 15.31
1¦7 | 113.4 | 112 | 15.26 | 23.02 | 20 | 15.26
1¦8 | 129.4 | 128 | 15.21 | 23.02 | 20 | 15.21
1¦9 | 145.4 | 144 | 15.21 | 23.02 | 20 | 15.21
1¦10 | 161.4 | 160 | 15.18 | 23.01 | 20 | 15.18
1¦11 | 177.4 | 176 | 15.18 | 23.01 | 20 | 15.18
1¦12 | 193.4 | 192 | 15.16 | 23 | 20 | 15.16
1¦13 | 209.4 | 208 | 15.14 | 23 | 20 | 15.14
1¦14 | 225.4 | 224 | 15.14 | 22.99 | 20 | 15.14
1¦15 | 241.4 | 240 | 15.13 | 22.99 | 20 | 15.13
1¦16 | 257.4 | 256 | 15.13 | 22.98 | 20 | 15.13
1¦17 | 273.4 | 272 | 15.14 | 22.98 | 20 | 15.14
1¦18 | 289.4 | 288 | 15.13 | 22.98 | 20 | 15.13
1¦19 | 305.4 | 304 | 15.13 | 22.98 | 20 | 15.13
1¦20 | 321.4 | 320 | 15.14 | 22.96 | 20 | 15.14
1¦21 | 337.4 | 336 | 15.13 | 22.96 | 20 | 15.13
1¦22 | 353.4 | 352 | 15.14 | 22.97 | 20 | 15.14
1¦23 | 369.4 | 368 | 15.14 | 22.97 | 20 | 15.14
1¦24 | 385.4 | 384 | 15.14 | 22.96 | 20 | 15.14
1¦25 | 401.4 | 400 | 15.16 | 22.96 | 20 | 15.16
1¦26 | 417.4 | 416 | 15.17 | 22.96 | 20 | 15.17
1¦27 | 433.4 | 432 | 15.17 | 22.96 | 20 | 15.17
1¦28 | 449.4 | 448 | 15.17 | 22.98 | 20 | 15.17
1¦29 | 465.4 | 464 | 15.19 | 22.97 | 20 | 15.19
1¦30 | 481.4 | 480 | 15.19 | 22.96 | 20 | 15.19
1¦31 | 497.4 | 496 | 15.19 | 22.96 | 20 | 15.19
1¦32 | 513.4 | 512 | 15.2 | 22.96 | 20 | 15.2
1¦33 | 529.4 | 528 | 15.22 | 22.96 | 20 | 15.22
1¦34 | 545.4 | 544 | 15.23 | 22.96 | 20 | 15.23
1¦35 | 561.4 | 560 | 15.24 | 22.96 | 20 | 15.24
1¦36 | 577.4 | 576 | 15.23 | 22.96 | 20 | 15.23
1¦37 | 593.4 | 592 | 15.24 | 22.96 | 20 | 15.24
1¦38 | 609.4 | 608 | 15.26 | 22.96 | 20 | 15.26
1¦39 | 625.4 | 624 | 15.26 | 22.95 | 20 | 15.26
1¦40 | 641.4 | 640 | 15.27 | 22.98 | 20 | 15.27
1¦41 | 657.4 | 656 | 15.27 | 23.01 | 20 | 15.27
1¦42 | 673.4 | 672 | 15.28 | 23.03 | 20 | 15.28
1¦43 | 689.4 | 688 | 15.29 | 23.03 | 20 | 15.29
1¦44 | 705.4 | 704 | 15.3 | 23.03 | 20 | 15.3
1¦45 | 721.4 | 720 | 15.3 | 23.02 | 20 | 15.3
1¦46 | 737.4 | 736 | 15.31 | 23.02 | 20 | 15.31
1¦47 | 753.4 | 752 | 15.33 | 23.04 | 20 | 15.33
1¦48 | 769.4 | 768 | 15.34 | 23.03 | 20 | 15.34
1¦49 | 785.4 | 784 | 15.36 | 23.04 | 20 | 15.36
1¦50 | 801.4 | 800 | 15.37 | 23.04 | 20 | 15.37
1¦51 | 817.4 | 816 | 15.38 | 23.02 | 20 | 15.38
1¦52 | 833.4 | 832 | 15.38 | 23.04 | 20 | 15.38
1¦53 | 849.4 | 848 | 15.4 | 23.03 | 20 | 15.4
1¦54 | 865.4 | 864 | 15.41 | 23.04 | 20 | 15.41
1¦55 | 881.4 | 880 | 15.43 | 23.03 | 20 | 15.43
1¦56 | 897.4 | 896 | 15.45 | 23.03 | 20 | 15.45
1¦57 | 913.4 | 912 | 15.47 | 23.03 | 20 | 15.47
1¦58 | 929.4 | 928 | 15.48 | 23.04 | 20 | 15.48
1¦59 | 945.4 | 944 | 15.49 | 23.03 | 20 | 15.49
1¦60 | 961.4 | 960 | 15.51 | 23.03 | 20 | 15.51
1¦61 | 977.4 | 976 | 15.52 | 23.03 | 20 | 15.52
1¦62 | 993.4 | 992 | 15.54 | 23.04 | 20 | 15.54
1¦63 | 1009 | 1008 | 15.55 | 23.03 | 20 | 15.55
1¦64 | 1025 | 1024 | 15.56 | 23.04 | 20 | 15.56
1¦65 | 1041 | 1040 | 15.59 | 23.04 | 20 | 15.59
1¦66 | 1057 | 1056 | 15.61 | 23.03 | 20 | 15.61
1¦67 | 1073 | 1072 | 15.62 | 23.04 | 20 | 15.62
1¦68 | 1089 | 1088 | 15.63 | 23.05 | 20 | 15.63
1¦69 | 1105 | 1104 | 15.57 | 23.06 | 20 | 15.57
1¦70 | 1121 | 1120 | 15.66 | 23.05 | 20 | 15.66
1¦71 | 1137 | 1136 | 15.68 | 23.06 | 20 | 15.68
1¦72 | 1153 | 1152 | 15.69 | 23.06 | 20 | 15.69
1¦73 | 1169 | 1168 | 15.71 | 23.07 | 20 | 15.71
1¦74 | 1185 | 1184 | 15.74 | 23.09 | 20 | 15.74
1¦75 | 1201 | 1200 | 15.75 | 23.1 | 20 | 15.75
1¦76 | 1217 | 1216 | 15.75 | 23.11 | 20 | 15.75
1¦77 | 1233 | 1232 | 15.77 | 23.13 | 20 | 15.77
1¦78 | 1249 | 1248 | 15.77 | 23.17 | 20 | 15.77
1¦79 | 1265 | 1264 | 15.78 | 23.22 | 20 | 15.78
1¦80 | 1281 | 1280 | 15.78 | 23.29 | 20 | 15.78
1¦81 | 1297 | 1296 | 15.76 | 23.4 | 20 | 15.76
1¦82 | 1313 | 1312 | 15.74 | 23.55 | 20 | 15.74
1¦83 | 1329 | 1328 | 15.7 | 23.75 | 20 | 15.7
1¦84 | 1345 | 1344 | 15.64 | 23.95 | 20 | 15.64
1¦85 | 1361 | 1360 | 15.55 | 24.25 | 20 | 15.55
1¦86 | 1377 | 1376 | 15.46 | 24.57 | 20 | 15.46
1¦87 | 1393 | 1392 | 15.38 | 24.81 | 20 | 15.38
1¦88 | 1409 | 1408 | 15.35 | 24.7 | 20 | 15.35
1¦89 | 1425 | 1424 | 15.5 | 23.81 | 20 | 15.5
1¦90 | 1441 | 1440 | 15.85 | 22.61 | 20 | 15.85
1¦91 | 1457 | 1456 | 16.25 | 21.7 | 20 | 16.25
1¦92 | 1473 | 1472 | 16.57 | 21.25 | 20 | 16.57
1¦93 | 1489 | 1488 | 16.78 | 21.22 | 20 | 16.78
1¦94 | 1505 | 1504 | 16.84 | 21.4 | 20 | 16.84
1¦95 | 1521 | 1520 | 16.81 | 21.67 | 20 | 16.81
1¦96 | 1537 | 1536 | 16.78 | 21.87 | 20 | 16.78
1¦97 | 1553 | 1552 | 16.71 | 22.1 | 20 | 16.71
1¦98 | 1569 | 1568 | 16.65 | 22.29 | 20 | 16.65
1¦99 | 1585 | 1584 | 16.59 | 22.47 | 20 | 16.59
1¦100 | 1601 | 1600 | 16.52 | 22.62 | 20 | 16.52
2¦1 | 1618 | 16 | 0.01356 | 22.74 | 0.001005 | 0.01356
2¦2 | 1634 | 32 | 0.01138 | 22.84 | 0.001001 | 0.01138
2¦3 | 1650 | 48 | 0.0112 | 22.91 | 0.001 | 0.0112
2¦4 | 1666 | 64 | 0.01123 | 22.96 | 0.001 | 0.01123
2¦5 | 1682 | 80 | 0.01113 | 22.98 | 0.001 | 0.01113
2¦6 | 1698 | 96 | 0.01122 | 23.05 | 0.001 | 0.01122
2¦7 | 1714 | 112 | 0.01121 | 23.1 | 0.0009999 | 0.01121
2¦8 | 1730 | 128 | 0.0112 | 23.09 | 0.0009996 | 0.0112
2¦9 | 1746 | 144 | 0.01103 | 23.07 | 0.0009999 | 0.01103
2¦10 | 1762 | 160 | 0.01105 | 23.06 | 0.001 | 0.01105
2¦11 | 1778 | 176 | 0.01115 | 23.06 | 0.001001 | 0.01115
2¦12 | 1794 | 192 | 0.01127 | 23.06 | 0.0009998 | 0.01127
2¦13 | 1810 | 208 | 0.01131 | 23.06 | 0.001 | 0.01131
2¦14 | 1826 | 224 | 0.01131 | 23.06 | 0.001 | 0.01131
2¦15 | 1842 | 240 | 0.01133 | 23.08 | 0.001 | 0.01133
2¦16 | 1858 | 256 | 0.01131 | 23.06 | 0.0009999 | 0.01131
2¦17 | 1874 | 272 | 0.0113 | 23.07 | 0.0009994 | 0.0113
2¦18 | 1890 | 288 | 0.01135 | 23.06 | 0.0009997 | 0.01135
2¦19 | 1906 | 304 | 0.01122 | 23.07 | 0.001 | 0.01122
2¦20 | 1922 | 320 | 0.01131 | 23.07 | 0.001 | 0.01131
2¦21 | 1938 | 336 | 0.01134 | 23.07 | 0.001 | 0.01134
2¦22 | 1954 | 352 | 0.01143 | 23.06 | 0.0009998 | 0.01143
2¦23 | 1970 | 368 | 0.01143 | 23.07 | 0.0009999 | 0.01143
2¦24 | 1986 | 384 | 0.01158 | 23.07 | 0.001 | 0.01158
2¦25 | 2002 | 400 | 0.01151 | 23.05 | 0.0009999 | 0.01151
2¦26 | 2018 | 416 | 0.01153 | 23.07 | 0.0009994 | 0.01153
2¦27 | 2034 | 432 | 0.01138 | 23.02 | 0.0009997 | 0.01138
2¦28 | 2050 | 448 | 0.01141 | 23.03 | 0.001 | 0.01141
2¦29 | 2066 | 464 | 0.01147 | 23.02 | 0.001001 | 0.01147
2¦30 | 2082 | 480 | 0.01156 | 23.01 | 0.001 | 0.01156
2¦31 | 2098 | 496 | 0.01163 | 23 | 0.0009999 | 0.01163
2¦32 | 2114 | 512 | 0.0116 | 22.99 | 0.001 | 0.0116
2¦33 | 2130 | 528 | 0.01175 | 22.99 | 0.001 | 0.01175
2¦34 | 2146 | 544 | 0.01171 | 23 | 0.0009998 | 0.01171
2¦35 | 2162 | 560 | 0.01176 | 22.98 | 0.0009995 | 0.01176
2¦36 | 2178 | 576 | 0.01167 | 22.97 | 0.0009997 | 0.01167
2¦37 | 2194 | 592 | 0.0118 | 22.96 | 0.001001 | 0.0118
2¦38 | 2210 | 608 | 0.01194 | 22.96 | 0.001 | 0.01194
2¦39 | 2226 | 624 | 0.01196 | 22.96 | 0.001 | 0.01196
2¦40 | 2242 | 640 | 0.01199 | 22.96 | 0.001 | 0.01199
2¦41 | 2258 | 656 | 0.0119 | 22.96 | 0.001 | 0.0119
2¦42 | 2274 | 672 | 0.01209 | 22.96 | 0.001 | 0.01209
2¦43 | 2290 | 688 | 0.0121 | 22.96 | 0.0009997 | 0.0121
2¦44 | 2306 | 704 | 0.01212 | 22.97 | 0.0009994 | 0.01212
2¦45 | 2322 | 720 | 0.01208 | 22.96 | 0.0009997 | 0.01208
2¦46 | 2338 | 736 | 0.01211 | 22.97 | 0.001 | 0.01211
2¦47 | 2354 | 752 | 0.01211 | 22.97 | 0.001 | 0.01211
2¦48 | 2370 | 768 | 0.01219 | 22.97 | 0.001 | 0.01219
2¦49 | 2386 | 784 | 0.01226 | 22.97 | 0.0009998 | 0.01226
2¦50 | 2402 | 800 | 0.01231 | 22.99 | 0.001 | 0.01231
2¦51 | 2418 | 816 | 0.01239 | 22.99 | 0.001 | 0.01239
2¦52 | 2434 | 832 | 0.01238 | 23 | 0.0009996 | 0.01238
2¦53 | 2450 | 848 | 0.01236 | 23 | 0.0009996 | 0.01236
2¦54 | 2466 | 864 | 0.01225 | 23.01 | 0.0009997 | 0.01225
2¦55 | 2482 | 880 | 0.01227 | 23.02 | 0.001 | 0.01227
2¦56 | 2498 | 896 | 0.01235 | 23.02 | 0.001001 | 0.01235
2¦57 | 2514 | 912 | 0.01239 | 23.05 | 0.0009999 | 0.01239
2¦58 | 2530 | 928 | 0.01247 | 23.03 | 0.0009998 | 0.01247
2¦59 | 2546 | 944 | 0.01244 | 23.06 | 0.001 | 0.01244
2¦60 | 2562 | 960 | 0.01252 | 23.04 | 0.001 | 0.01252
2¦61 | 2578 | 976 | 0.0125 | 23.05 | 0.0009997 | 0.0125
2¦62 | 2594 | 992 | 0.01247 | 23.03 | 0.0009992 | 0.01247
2¦63 | 2610 | 1008 | 0.01244 | 23.06 | 0.0009995 | 0.01244
2¦64 | 2626 | 1024 | 0.01252 | 23.06 | 0.001 | 0.01252
2¦65 | 2642 | 1040 | 0.01261 | 23.07 | 0.001 | 0.01261
2¦66 | 2658 | 1056 | 0.01275 | 23.08 | 0.001 | 0.01275
2¦67 | 2674 | 1072 | 0.01276 | 23.11 | 0.0009997 | 0.01276
2¦68 | 2690 | 1088 | 0.0128 | 23.1 | 0.001 | 0.0128
2¦69 | 2706 | 1104 | 0.01279 | 23.12 | 0.001 | 0.01279
2¦70 | 2722 | 1120 | 0.01282 | 23.14 | 0.0009997 | 0.01282
2¦71 | 2738 | 1136 | 0.01282 | 23.18 | 0.0009995 | 0.01282
2¦72 | 2754 | 1152 | 0.01273 | 23.23 | 0.0009997 | 0.01273
2¦73 | 2770 | 1168 | 0.01275 | 23.3 | 0.001 | 0.01275
2¦74 | 2786 | 1184 | 0.01288 | 23.4 | 0.001 | 0.01288
2¦75 | 2802 | 1200 | 0.01286 | 23.53 | 0.001 | 0.01286
2¦76 | 2818 | 1216 | 0.01292 | 23.7 | 0.001 | 0.01292
2¦77 | 2834 | 1232 | 0.01291 | 23.88 | 0.001 | 0.01291
2¦78 | 2850 | 1248 | 0.0128 | 24.06 | 0.001 | 0.0128
2¦79 | 2866 | 1264 | 0.01277 | 24.17 | 0.0009996 | 0.01277
2¦80 | 2882 | 1280 | 0.01273 | 24.11 | 0.0009996 | 0.01273
2¦81 | 2898 | 1296 | 0.01256 | 23.88 | 0.0009996 | 0.01256
2¦82 | 2914 | 1312 | 0.0127 | 23.4 | 0.001 | 0.0127
2¦83 | 2930 | 1328 | 0.01279 | 22.77 | 0.001 | 0.01279
2¦84 | 2946 | 1344 | 0.01289 | 22.16 | 0.0009999 | 0.01289
2¦85 | 2962 | 1360 | 0.01308 | 21.73 | 0.0009998 | 0.01308
2¦86 | 2978 | 1376 | 0.01315 | 21.6 | 0.0009999 | 0.01315
2¦87 | 2994 | 1392 | 0.01341 | 21.61 | 0.001 | 0.01341
2¦88 | 3010 | 1408 | 0.0134 | 21.8 | 0.0009995 | 0.0134
2¦89 | 3026 | 1424 | 0.01345 | 22.02 | 0.0009992 | 0.01345
2¦90 | 3042 | 1440 | 0.01341 | 22.21 | 0.0009996 | 0.01341
2¦91 | 3058 | 1456 | 0.01344 | 22.4 | 0.001 | 0.01344
2¦92 | 3074 | 1472 | 0.01351 | 22.55 | 0.001001 | 0.01351
2¦93 | 3090 | 1488 | 0.01362 | 22.68 | 0.001 | 0.01362
2¦94 | 3106 | 1504 | 0.01343 | 22.79 | 0.001 | 0.01343
2¦95 | 3122 | 1520 | 0.0134 | 22.87 | 0.001 | 0.0134
2¦96 | 3138 | 1536 | 0.01351 | 22.94 | 0.001 | 0.01351
2¦97 | 3154 | 1552 | 0.01346 | 22.99 | 0.0009997 | 0.01346
2¦98 | 3170 | 1568 | 0.01344 | 23.05 | 0.0009991 | 0.01344
2¦99 | 3186 | 1584 | 0.01335 | 23.09 | 0.0009999 | 0.01335
2¦100 | 3202 | 1600 | 0.01346 | 23.1 | 0.001 | 0.01346
3¦1 | 3265 | 63 | 0.01372 | 23.09 | 0.0009994 | 0.01372
3¦2 | 3328 | 126.1 | 0.01644 | 23.11 | 0.001488 | 0.01644
3¦3 | 3391 | 189.1 | 0.02034 | 23.11 | 0.002212 | 0.02034
3¦4 | 3454 | 252.3 | 0.02628 | 23.04 | 0.003292 | 0.02628
3¦5 | 3517 | 315.3 | 0.03514 | 22.99 | 0.004897 | 0.03514
3¦6 | 3580 | 378.3 | 0.04862 | 22.97 | 0.007279 | 0.04862
3¦7 | 3643 | 441.3 | 0.06831 | 22.98 | 0.01083 | 0.06831
3¦8 | 3706 | 504.4 | 0.09753 | 22.99 | 0.0161 | 0.09753
3¦9 | 3770 | 567.5 | 0.1397 | 23.02 | 0.02395 | 0.1397
3¦10 | 3833 | 630.7 | 0.2005 | 23.06 | 0.03562 | 0.2005
3¦11 | 3896 | 693.8 | 0.2864 | 23.15 | 0.05298 | 0.2864
3¦12 | 3959 | 756.8 | 0.4046 | 23.39 | 0.0788 | 0.4046
3¦13 | 4022 | 819.9 | 0.5646 | 23.72 | 0.1172 | 0.5646
3¦14 | 4085 | 883.1 | 0.8012 | 23.15 | 0.1743 | 0.8012
3¦15 | 4148 | 946.1 | 1.162 | 21.98 | 0.2593 | 1.162
3¦16 | 4211 | 1009 | 1.585 | 22.35 | 0.3857 | 1.585
3¦17 | 4274 | 1072 | 2.101 | 22.84 | 0.5736 | 2.101
3¦18 | 4337 | 1135 | 2.81 | 23.05 | 0.8532 | 2.81
3¦19 | 4400 | 1198 | 3.762 | 23.06 | 1.269 | 3.762
3¦20 | 4463 | 1261 | 4.964 | 23.08 | 1.887 | 4.964
3¦21 | 4527 | 1324 | 6.457 | 23.12 | 2.807 | 6.457
3¦22 | 4590 | 1388 | 8.315 | 23.11 | 4.175 | 8.315
3¦23 | 4653 | 1451 | 10.57 | 23.06 | 6.21 | 10.57
3¦24 | 4716 | 1514 | 13.16 | 23.01 | 9.237 | 13.16
3¦25 | 4779 | 1577 | 16.01 | 23.01 | 13.74 | 16.01
3¦26 | 4842 | 1640 | 19.87 | 23.04 | 20.43 | 19.87
3¦27 | 4905 | 1703 | 24.44 | 23.12 | 30.39 | 24.44
3¦28 | 4968 | 1766 | 29.69 | 23.24 | 45.2 | 29.69
3¦29 | 5031 | 1829 | 35.74 | 23.33 | 67.23 | 35.74
3¦30 | 5094 | 1892 | 42.94 | 23.03 | 100 | 42.94
4¦1 | 5157 | 63 | 43.41 | 22.48
4¦2 | 5220 | 126.1 | 36.5 | 22.45
4¦3 | 5284 | 189.1 | 30.2 | 22.82
4¦4 | 5347 | 252.1 | 24.79 | 23.06
4¦5 | 5410 | 315.2 | 20.27 | 23.09
4¦6 | 5473 | 378.4 | 16.41 | 23.1
4¦7 | 5536 | 441.4 | 13.15 | 23.15
4¦8 | 5599 | 504.4 | 10.42 | 23.14
4¦9 | 5662 | 567.4 | 8.179 | 23.16
4¦10 | 5725 | 630.6 | 6.339 | 23.23
4¦11 | 5788 | 693.6 | 4.867 | 23.19
4¦12 | 5851 | 756.6 | 3.732 | 22.86
4¦13 | 5914 | 819.6 | 2.842 | 22.57
4¦14 | 5977 | 882.6 | 2.114 | 22.59
4¦15 | 6040 | 945.6 | 1.539 | 22.88
4¦16 | 6103 | 1009 | 1.114 | 23.04
4¦17 | 6166 | 1072 | 0.8056 | 23.07
4¦18 | 6229 | 1135 | 0.579 | 23.11
4¦19 | 6292 | 1198 | 0.4138 | 23.14
4¦20 | 6355 | 1261 | 0.2945 | 23.16
4¦21 | 6418 | 1324 | 0.2091 | 23.21 | 0.03562 | 0.2091
4¦22 | 6481 | 1387 | 0.1481 | 23.29 | 0.02395 | 0.1481
4¦23 | 6544 | 1450 | 0.106 | 23.23 | 0.0161 | 0.106
4¦24 | 6607 | 1513 | 0.0773 | 22.83 | 0.01082 | 0.0773
4¦25 | 6670 | 1576 | 0.05783 | 22.45 | 0.007275 | 0.05783
4¦26 | 6733 | 1639 | 0.04272 | 22.53 | 0.004897 | 0.04272
4¦27 | 6797 | 1702 | 0.03194 | 22.95 | 0.003292 | 0.03194
4¦28 | 6860 | 1765 | 0.02533 | 23.05 | 0.002212 | 0.02533
4¦29 | 6923 | 1829 | 0.01963 | 23.08 | 0.001487 | 0.01963
4¦30 | 6986 | 1892 | 0.01656 | 23.12 | 0.0009986 | 0.01656
5¦1 | 7049 | 63 | 0.01622 | 23.15 | 0.0009995 | 0.01622
5¦2 | 7113 | 126.1 | 0.02015 | 23.16 | 0.001487 | 0.02015
5¦3 | 7176 | 189.3 | 0.02496 | 23.21 | 0.002214 | 0.02496
5¦4 | 7239 | 252.3 | 0.03343 | 23.26 | 0.003288 | 0.03343
5¦5 | 7302 | 315.5 | 0.04546 | 23.15 | 0.00489 | 0.04546
5¦6 | 7365 | 378.6 | 0.06415 | 22.74 | 0.007276 | 0.06415
5¦7 | 7428 | 441.7 | 0.09236 | 22.51 | 0.01083 | 0.09236
5¦8 | 7491 | 504.7 | 0.1321 | 22.63 | 0.0161 | 0.1321
5¦9 | 7554 | 567.9 | 0.1869 | 22.95 | 0.02395 | 0.1869
5¦10 | 7617 | 630.9 | 0.2657 | 23.04 | 0.03562 | 0.2657
5¦11 | 7680 | 694 | 0.3789 | 23.07 | 0.05298 | 0.3789
5¦12 | 7743 | 757 | 0.5366 | 23.11 | 0.0788 | 0.5366
5¦13 | 7806 | 820 | 0.7535 | 23.16 | 0.1172 | 0.7535
5¦14 | 7870 | 883.2 | 1.052 | 23.16 | 0.1743 | 1.052
5¦15 | 7933 | 946.4 | 1.452 | 23.22 | 0.2593 | 1.452
5¦16 | 7996 | 1009 | 1.977 | 23.34 | 0.3857 | 1.977
5¦17 | 8059 | 1072 | 2.67 | 23.32 | 0.5736 | 2.67
5¦18 | 8122 | 1136 | 3.63 | 22.82 | 0.8532 | 3.63
5¦19 | 8185 | 1199 | 4.887 | 22.36 | 1.269 | 4.887
5¦20 | 8248 | 1262 | 6.365 | 22.47 | 1.887 | 6.365
5¦21 | 8311 | 1325 | 8.091 | 22.88 | 2.807 | 8.091
5¦22 | 8374 | 1388 | 10.22 | 23.07 | 4.175 | 10.22
5¦23 | 8437 | 1451 | 12.7 | 23.1 | 6.21 | 12.7
5¦24 | 8500 | 1514 | 15.02 | 23.15 | 9.237 | 15.02
5¦25 | 8563 | 1577 | 18.14 | 23.16 | 13.74 | 18.14
5¦26 | 8627 | 1640 | 22.56 | 23.15 | 20.43 | 22.56
5¦27 | 8690 | 1703 | 27.51 | 23.21 | 30.39 | 27.51
5¦28 | 8753 | 1766 | 33.19 | 23.2 | 45.2 | 33.19
5¦29 | 8816 | 1830 | 39.77 | 23.08 | 67.23 | 39.77
5¦30 | 8879 | 1893 | 47.44 | 22.79 | 100 | 47.44

## 2.4._1,07%_K
| t in s | t_seg in s | τ in Pa | T in °C | ɣ̇ in 1/s | η in Pas
1¦1 | 22.59 | 8 | 8.86 | 23.08 | 20 | 0.443
1¦2 | 30.59 | 16 | 8.831 | 23.06 | 20 | 0.4415
1¦3 | 38.59 | 24 | 8.812 | 23.06 | 20 | 0.4406
1¦4 | 46.59 | 32 | 8.818 | 23.05 | 20 | 0.4409
1¦5 | 54.59 | 40 | 8.159 | 23.04 | 19.97 | 0.4087
1¦6 | 62.59 | 48 | 8.791 | 23.03 | 20 | 0.4396
1¦7 | 70.59 | 56 | 8.773 | 23.04 | 20 | 0.4386
1¦8 | 78.59 | 64 | 8.74 | 23.01 | 20 | 0.437
1¦9 | 86.59 | 72 | 8.719 | 23.01 | 20 | 0.4359
1¦10 | 94.59 | 80 | 8.701 | 23 | 20 | 0.435
1¦11 | 102.6 | 88 | 8.688 | 23.01 | 20 | 0.4344
1¦12 | 110.6 | 96 | 8.675 | 22.99 | 20 | 0.4338
1¦13 | 118.6 | 104 | 8.67 | 22.99 | 20 | 0.4335
1¦14 | 126.6 | 112 | 8.67 | 22.99 | 20 | 0.4335
1¦15 | 134.6 | 120 | 8.664 | 22.98 | 20 | 0.4332
1¦16 | 142.6 | 128 | 8.667 | 22.99 | 20 | 0.4334
1¦17 | 150.6 | 136 | 8.662 | 22.98 | 20 | 0.4331
1¦18 | 158.6 | 144 | 8.655 | 22.97 | 20 | 0.4328
1¦19 | 166.6 | 152 | 8.666 | 22.99 | 20 | 0.4333
1¦20 | 174.6 | 160 | 8.641 | 22.98 | 20 | 0.4321
1¦21 | 182.6 | 168 | 8.627 | 22.98 | 20 | 0.4314
1¦22 | 190.6 | 176 | 8.623 | 22.97 | 20 | 0.4311
1¦23 | 198.6 | 184 | 8.625 | 22.95 | 20 | 0.4313
1¦24 | 206.6 | 192 | 8.625 | 22.99 | 20 | 0.4312
1¦25 | 214.6 | 200 | 8.605 | 23 | 20 | 0.4302
1¦26 | 222.6 | 208 | 8.623 | 23.02 | 20 | 0.4311
1¦27 | 230.6 | 216 | 8.619 | 23.04 | 20 | 0.4309
1¦28 | 238.6 | 224 | 8.616 | 23.03 | 20 | 0.4308
1¦29 | 246.6 | 232 | 8.609 | 23.04 | 20 | 0.4305
1¦30 | 254.6 | 240 | 8.606 | 23.03 | 20 | 0.4303
1¦31 | 262.6 | 248 | 8.604 | 23.01 | 20 | 0.4302
1¦32 | 270.6 | 256 | 8.614 | 23.01 | 20 | 0.4307
1¦33 | 278.6 | 264 | 8.616 | 23.01 | 20 | 0.4308
1¦34 | 286.6 | 272 | 8.619 | 23.01 | 20 | 0.4309
1¦35 | 294.6 | 280 | 8.62 | 23 | 20 | 0.431
1¦36 | 302.6 | 288 | 8.622 | 23.01 | 20 | 0.4311
1¦37 | 310.6 | 296 | 8.616 | 23.02 | 20 | 0.4308
1¦38 | 318.6 | 304 | 8.614 | 23 | 20 | 0.4307
1¦39 | 326.6 | 312 | 8.606 | 23 | 20 | 0.4303
1¦40 | 334.6 | 320 | 8.606 | 22.99 | 20 | 0.4303
1¦41 | 342.6 | 328 | 8.607 | 23 | 20 | 0.4304
1¦42 | 350.6 | 336 | 8.611 | 23 | 20 | 0.4306
1¦43 | 358.6 | 344 | 8.621 | 22.99 | 20 | 0.4311
1¦44 | 366.6 | 352 | 8.624 | 22.97 | 20 | 0.4312
1¦45 | 374.6 | 360 | 8.622 | 22.99 | 20 | 0.4311
1¦46 | 382.6 | 368 | 8.625 | 22.99 | 20 | 0.4312
1¦47 | 390.6 | 376 | 8.627 | 22.99 | 20 | 0.4314
1¦48 | 398.6 | 384 | 8.62 | 23.03 | 20 | 0.431
1¦49 | 406.6 | 392 | 8.623 | 22.99 | 20 | 0.4312
1¦50 | 414.6 | 400 | 8.627 | 22.99 | 20 | 0.4314
1¦51 | 422.6 | 408 | 8.632 | 22.97 | 20 | 0.4316
1¦52 | 430.6 | 416 | 8.635 | 22.98 | 20 | 0.4318
1¦53 | 438.6 | 424 | 8.635 | 22.98 | 20 | 0.4318
1¦54 | 446.6 | 432 | 8.629 | 22.98 | 20 | 0.4314
1¦55 | 454.6 | 440 | 8.633 | 22.98 | 20 | 0.4316
1¦56 | 462.6 | 448 | 8.628 | 22.98 | 20 | 0.4314
1¦57 | 470.6 | 456 | 8.625 | 22.97 | 20 | 0.4312
1¦58 | 478.6 | 464 | 8.626 | 22.98 | 20 | 0.4313
1¦59 | 486.6 | 472 | 8.629 | 23.01 | 20 | 0.4315
1¦60 | 494.6 | 480 | 8.629 | 23.03 | 20 | 0.4315
1¦61 | 502.6 | 488 | 8.64 | 23.03 | 20 | 0.432
1¦62 | 510.6 | 496 | 8.643 | 23.02 | 20 | 0.4321
1¦63 | 518.6 | 504 | 8.643 | 23.02 | 20 | 0.4322
1¦64 | 526.6 | 512 | 8.647 | 23.02 | 20 | 0.4324
1¦65 | 534.6 | 520 | 8.643 | 23.01 | 20 | 0.4322
1¦66 | 542.6 | 528 | 8.629 | 23.01 | 20 | 0.4315
1¦67 | 550.6 | 536 | 8.642 | 23.01 | 20 | 0.4321
1¦68 | 558.6 | 544 | 8.643 | 23.01 | 20 | 0.4322
1¦69 | 566.6 | 552 | 8.661 | 23.01 | 20 | 0.433
1¦70 | 574.6 | 560 | 8.65 | 23.01 | 20 | 0.4325
1¦71 | 582.6 | 568 | 8.649 | 23.01 | 20 | 0.4324
1¦72 | 590.6 | 576 | 8.664 | 23.01 | 20 | 0.4332
1¦73 | 598.6 | 584 | 8.651 | 23.02 | 20 | 0.4326
1¦74 | 606.6 | 592 | 8.651 | 23.01 | 20 | 0.4325
1¦75 | 614.6 | 600 | 8.646 | 23.01 | 20 | 0.4323
1¦76 | 622.6 | 608 | 8.653 | 23 | 20 | 0.4326
1¦77 | 630.6 | 616 | 8.663 | 23.01 | 20 | 0.4331
1¦78 | 638.6 | 624 | 8.668 | 23 | 20 | 0.4334
1¦79 | 646.6 | 632 | 8.675 | 23 | 20 | 0.4337
1¦80 | 654.6 | 640 | 8.678 | 23 | 20 | 0.4339
1¦81 | 662.6 | 648 | 8.679 | 23.01 | 20 | 0.434
1¦82 | 670.6 | 656 | 8.684 | 23 | 20 | 0.4342
1¦83 | 678.6 | 664 | 8.676 | 23 | 20 | 0.4338
1¦84 | 686.6 | 672 | 8.673 | 23 | 20 | 0.4337
1¦85 | 694.6 | 680 | 8.675 | 23 | 20 | 0.4337
1¦86 | 702.6 | 688 | 8.677 | 23 | 20 | 0.4339
1¦87 | 710.6 | 696 | 8.677 | 23.02 | 20 | 0.4338
1¦88 | 718.6 | 704 | 8.684 | 23.02 | 20 | 0.4342
1¦89 | 726.6 | 712 | 8.692 | 23.01 | 20 | 0.4346
1¦90 | 734.6 | 720 | 8.691 | 23 | 20 | 0.4345
1¦91 | 742.6 | 728 | 8.691 | 23 | 20 | 0.4346
1¦92 | 750.6 | 736 | 8.697 | 23 | 20 | 0.4349
1¦93 | 758.6 | 744 | 8.692 | 23 | 20 | 0.4346
1¦94 | 766.6 | 752 | 8.698 | 22.99 | 20 | 0.4349
1¦95 | 774.6 | 760 | 8.699 | 23.02 | 20 | 0.435
1¦96 | 782.6 | 768 | 8.708 | 23 | 20 | 0.4354
1¦97 | 790.6 | 776 | 8.693 | 22.99 | 20 | 0.4347
1¦98 | 798.6 | 784 | 8.716 | 23.03 | 20 | 0.4358
1¦99 | 806.6 | 792 | 8.715 | 23 | 20 | 0.4358
1¦100 | 814.6 | 800 | 8.715 | 22.99 | 20 | 0.4357
2¦1 | 822.9 | 8 | 0.01446 | 23.02 | 0.001063 | 13.61
2¦2 | 830.9 | 16 | 0.01155 | 22.99 | 0.001 | 11.54
2¦3 | 838.9 | 24 | 0.0115 | 22.99 | 0.001 | 11.5
2¦4 | 846.9 | 32 | 0.01139 | 22.99 | 0.001 | 11.39
2¦5 | 854.9 | 40 | 0.01136 | 23 | 0.0009997 | 11.36
2¦6 | 862.9 | 48 | 0.01142 | 23 | 0.001 | 11.42
2¦7 | 870.9 | 56 | 0.01137 | 23 | 0.0009999 | 11.37
2¦8 | 878.9 | 64 | 0.01144 | 22.99 | 0.001 | 11.43
2¦9 | 886.9 | 72 | 0.0114 | 22.99 | 0.001 | 11.4
2¦10 | 894.9 | 80 | 0.01146 | 23.01 | 0.0009999 | 11.46
2¦11 | 902.9 | 88 | 0.01144 | 22.99 | 0.001 | 11.44
2¦12 | 910.9 | 96 | 0.01152 | 22.99 | 0.0009997 | 11.53
2¦13 | 918.9 | 104 | 0.0115 | 22.99 | 0.001 | 11.5
2¦14 | 926.9 | 112 | 0.01149 | 22.99 | 0.0009998 | 11.5
2¦15 | 934.9 | 120 | 0.01148 | 23.01 | 0.001 | 11.48
2¦16 | 942.9 | 128 | 0.01147 | 22.99 | 0.001 | 11.47
2¦17 | 950.9 | 136 | 0.0115 | 22.99 | 0.001 | 11.5
2¦18 | 958.9 | 144 | 0.01151 | 22.99 | 0.001 | 11.51
2¦19 | 966.9 | 152 | 0.01155 | 22.99 | 0.001 | 11.55
2¦20 | 974.9 | 160 | 0.01152 | 22.99 | 0.001 | 11.52
2¦21 | 982.9 | 168 | 0.01152 | 22.99 | 0.001 | 11.52
2¦22 | 990.9 | 176 | 0.01148 | 22.99 | 0.001 | 11.48
2¦23 | 998.9 | 184 | 0.01157 | 23 | 0.0009997 | 11.57
2¦24 | 1007 | 192 | 0.01159 | 22.99 | 0.001 | 11.59
2¦25 | 1015 | 200 | 0.0115 | 22.99 | 0.001 | 11.5
2¦26 | 1023 | 208 | 0.01152 | 22.99 | 0.001 | 11.52
2¦27 | 1031 | 216 | 0.01154 | 22.99 | 0.001 | 11.54
2¦28 | 1039 | 224 | 0.01166 | 22.99 | 0.001 | 11.66
2¦29 | 1047 | 232 | 0.01159 | 22.97 | 0.001 | 11.59
2¦30 | 1055 | 240 | 0.01161 | 23 | 0.0009997 | 11.62
2¦31 | 1063 | 248 | 0.01161 | 23.02 | 0.0009999 | 11.61
2¦32 | 1071 | 256 | 0.01162 | 23.02 | 0.0009998 | 11.62
2¦33 | 1079 | 264 | 0.01163 | 23.02 | 0.001 | 11.63
2¦34 | 1087 | 272 | 0.01157 | 23.02 | 0.001 | 11.57
2¦35 | 1095 | 280 | 0.0116 | 23.03 | 0.001 | 11.6
2¦36 | 1103 | 288 | 0.0116 | 23.04 | 0.001 | 11.59
2¦37 | 1111 | 296 | 0.01167 | 23.02 | 0.001 | 11.66
2¦38 | 1119 | 304 | 0.01161 | 23.01 | 0.001 | 11.61
2¦39 | 1127 | 312 | 0.01171 | 23.02 | 0.0009999 | 11.71
2¦40 | 1135 | 320 | 0.01163 | 23.02 | 0.001 | 11.63
2¦41 | 1143 | 328 | 0.01167 | 23.01 | 0.0009996 | 11.67
2¦42 | 1151 | 336 | 0.01167 | 23.02 | 0.001 | 11.67
2¦43 | 1159 | 344 | 0.01165 | 23 | 0.001 | 11.65
2¦44 | 1167 | 352 | 0.01168 | 23.03 | 0.001 | 11.68
2¦45 | 1175 | 360 | 0.01156 | 23.02 | 0.001 | 11.56
2¦46 | 1183 | 368 | 0.0117 | 23.01 | 0.001 | 11.7
2¦47 | 1191 | 376 | 0.01173 | 23.02 | 0.001 | 11.73
2¦48 | 1199 | 384 | 0.01165 | 23.02 | 0.0009998 | 11.65
2¦49 | 1207 | 392 | 0.01174 | 23.01 | 0.001 | 11.73
2¦50 | 1215 | 400 | 0.01166 | 23.02 | 0.0009997 | 11.66
2¦51 | 1223 | 408 | 0.01172 | 23.03 | 0.0009997 | 11.72
2¦52 | 1231 | 416 | 0.01166 | 23.02 | 0.001 | 11.66
2¦53 | 1239 | 424 | 0.01165 | 23.02 | 0.001 | 11.65
2¦54 | 1247 | 432 | 0.01163 | 23.01 | 0.001 | 11.63
2¦55 | 1255 | 440 | 0.01173 | 23.02 | 0.0009999 | 11.73
2¦56 | 1263 | 448 | 0.01169 | 23.02 | 0.001 | 11.69
2¦57 | 1271 | 456 | 0.01172 | 23.02 | 0.0009999 | 11.73
2¦58 | 1279 | 464 | 0.01171 | 23.01 | 0.001 | 11.71
2¦59 | 1287 | 472 | 0.01168 | 23.01 | 0.0009998 | 11.69
2¦60 | 1295 | 480 | 0.01173 | 23.03 | 0.0009999 | 11.73
2¦61 | 1303 | 488 | 0.01169 | 23.01 | 0.0009999 | 11.69
2¦62 | 1311 | 496 | 0.01173 | 23.02 | 0.001 | 11.73
2¦63 | 1319 | 504 | 0.01172 | 23.01 | 0.001 | 11.72
2¦64 | 1327 | 512 | 0.01177 | 23.02 | 0.0009999 | 11.77
2¦65 | 1335 | 520 | 0.01179 | 23.02 | 0.001 | 11.79
2¦66 | 1343 | 528 | 0.01177 | 23.02 | 0.0009999 | 11.77
2¦67 | 1351 | 536 | 0.0118 | 23.02 | 0.001 | 11.8
2¦68 | 1359 | 544 | 0.01184 | 23.02 | 0.0009999 | 11.85
2¦69 | 1367 | 552 | 0.01178 | 23.02 | 0.001 | 11.77
2¦70 | 1375 | 560 | 0.01179 | 23.01 | 0.001 | 11.79
2¦71 | 1383 | 568 | 0.01171 | 23.01 | 0.001 | 11.71
2¦72 | 1391 | 576 | 0.01173 | 23.04 | 0.001 | 11.73
2¦73 | 1399 | 584 | 0.01178 | 23.02 | 0.001 | 11.78
2¦74 | 1407 | 592 | 0.01171 | 23.02 | 0.001 | 11.71
2¦75 | 1415 | 600 | 0.01177 | 23.01 | 0.001 | 11.77
2¦76 | 1423 | 608 | 0.01174 | 23.01 | 0.001 | 11.74
2¦77 | 1431 | 616 | 0.01174 | 23.02 | 0.0009998 | 11.74
2¦78 | 1439 | 624 | 0.01176 | 23.04 | 0.001 | 11.76
2¦79 | 1447 | 632 | 0.01167 | 23.01 | 0.001 | 11.67
2¦80 | 1455 | 640 | 0.01177 | 23.02 | 0.001 | 11.77
2¦81 | 1463 | 648 | 0.01174 | 23.01 | 0.001 | 11.73
2¦82 | 1471 | 656 | 0.01177 | 23 | 0.001 | 11.77
2¦83 | 1479 | 664 | 0.01176 | 23.02 | 0.001 | 11.76
2¦84 | 1487 | 672 | 0.01183 | 23.02 | 0.0009998 | 11.83
2¦85 | 1495 | 680 | 0.01178 | 23.02 | 0.001 | 11.78
2¦86 | 1503 | 688 | 0.0118 | 23.02 | 0.0009997 | 11.8
2¦87 | 1511 | 696 | 0.01177 | 23.02 | 0.0009999 | 11.77
2¦88 | 1519 | 704 | 0.01173 | 23.02 | 0.001 | 11.73
2¦89 | 1527 | 712 | 0.01181 | 23.02 | 0.001 | 11.81
2¦90 | 1535 | 720 | 0.01173 | 23.02 | 0.001 | 11.73
2¦91 | 1543 | 728 | 0.0118 | 23.02 | 0.0009998 | 11.8
2¦92 | 1551 | 736 | 0.01179 | 23.02 | 0.001 | 11.79
2¦93 | 1559 | 744 | 0.01176 | 23.04 | 0.001 | 11.76
2¦94 | 1567 | 752 | 0.01183 | 23.02 | 0.001 | 11.83
2¦95 | 1575 | 760 | 0.01184 | 23.07 | 0.0009999 | 11.84
2¦96 | 1583 | 768 | 0.01179 | 23.02 | 0.0009999 | 11.79
2¦97 | 1591 | 776 | 0.01176 | 23.03 | 0.001 | 11.76
2¦98 | 1599 | 784 | 0.01179 | 23.01 | 0.001 | 11.78
2¦99 | 1607 | 792 | 0.01176 | 23.02 | 0.0009999 | 11.76
2¦100 | 1615 | 800 | 0.01189 | 23.02 | 0.001 | 11.89
3¦1 | 1678 | 63 | 0.0118 | 23.04 | 0.001 | 11.8
3¦2 | 1741 | 126.2 | 0.01226 | 23.02 | 0.001408 | 8.711
3¦3 | 1805 | 189.3 | 0.01299 | 23.03 | 0.00198 | 6.561
3¦4 | 1868 | 252.4 | 0.01388 | 23.04 | 0.002786 | 4.981
3¦5 | 1931 | 315.6 | 0.01505 | 23.04 | 0.00392 | 3.839
3¦6 | 1994 | 378.7 | 0.01681 | 23.07 | 0.005515 | 3.048
3¦7 | 2057 | 441.7 | 0.0193 | 23.13 | 0.007759 | 2.487
3¦8 | 2120 | 504.9 | 0.02262 | 23.41 | 0.01092 | 2.072
3¦9 | 2183 | 568 | 0.02679 | 24.45 | 0.01536 | 1.744
3¦10 | 2246 | 631.1 | 0.03325 | 23.24 | 0.02162 | 1.538
3¦11 | 2310 | 694.3 | 0.04656 | 21.22 | 0.03042 | 1.531
3¦12 | 2373 | 757.3 | 0.05975 | 22.18 | 0.0428 | 1.396
3¦13 | 2436 | 820.5 | 0.07736 | 22.77 | 0.06022 | 1.285
3¦14 | 2499 | 883.5 | 0.1026 | 23.04 | 0.08473 | 1.211
3¦15 | 2562 | 946.6 | 0.1394 | 23.06 | 0.1192 | 1.17
3¦16 | 2625 | 1010 | 0.1891 | 23.06 | 0.1678 | 1.127
3¦17 | 2688 | 1073 | 0.2588 | 23.05 | 0.236 | 1.096
3¦18 | 2751 | 1136 | 0.3519 | 23.05 | 0.3321 | 1.06
3¦19 | 2815 | 1199 | 0.4762 | 23.05 | 0.4673 | 1.019
3¦20 | 2878 | 1263 | 0.6529 | 23.01 | 0.6575 | 0.9929
3¦21 | 2941 | 1326 | 0.8975 | 22.97 | 0.9252 | 0.9701
3¦22 | 3004 | 1389 | 1.201 | 22.94 | 1.302 | 0.9227
3¦23 | 3067 | 1452 | 1.618 | 22.94 | 1.832 | 0.8835
3¦24 | 3130 | 1515 | 2.146 | 22.95 | 2.577 | 0.8328
3¦25 | 3194 | 1578 | 2.814 | 22.97 | 3.626 | 0.7761
3¦26 | 3257 | 1641 | 3.666 | 22.97 | 5.103 | 0.7184
3¦27 | 3320 | 1705 | 4.705 | 23.05 | 7.179 | 0.6554
3¦28 | 3383 | 1768 | 6.018 | 23.05 | 10.1 | 0.5957
3¦29 | 3446 | 1831 | 7.608 | 23.06 | 14.21 | 0.5352
3¦30 | 3509 | 1894 | 9.527 | 23.07 | 20 | 0.4763
4¦1 | 3573 | 63 | 9.535 | 23.08 | 20 | 0.4768 | 9.535
4¦2 | 3636 | 126.2 | 7.63 | 23.07 | 14.21 | 0.5368 | 7.63
4¦3 | 3699 | 189.2 | 6.043 | 23.06 | 10.1 | 0.5982 | 6.043
4¦4 | 3762 | 252.3 | 4.755 | 23.08 | 7.18 | 0.6623 | 4.755
4¦5 | 3825 | 315.4 | 3.688 | 23.29 | 5.103 | 0.7229 | 3.688
4¦6 | 3888 | 378.6 | 2.789 | 23.99 | 3.626 | 0.7691 | 2.789
4¦7 | 3952 | 441.8 | 2.12 | 23.77 | 2.577 | 0.8225 | 2.12
4¦8 | 4015 | 504.9 | 1.731 | 21.6 | 1.832 | 0.9449 | 1.731
4¦9 | 4078 | 568.1 | 1.312 | 22.08 | 1.302 | 1.008 | 1.312
4¦10 | 4141 | 631.1 | 0.9503 | 22.71 | 0.9252 | 1.027
4¦11 | 4204 | 694.3 | 0.7013 | 23.03 | 0.6575 | 1.067
4¦12 | 4267 | 757.5 | 0.5191 | 23.06 | 0.4673 | 1.111
4¦13 | 4330 | 820.7 | 0.3812 | 23.07 | 0.3321 | 1.148
4¦14 | 4394 | 883.9 | 0.2789 | 23.08 | 0.236 | 1.182
4¦15 | 4457 | 947 | 0.2031 | 23.08 | 0.1678 | 1.211
4¦16 | 4520 | 1010 | 0.1478 | 23.05 | 0.1192 | 1.24
4¦17 | 4583 | 1073 | 0.107 | 22.98 | 0.08473 | 1.263
4¦18 | 4646 | 1136 | 0.07768 | 22.95 | 0.06022 | 1.29
4¦19 | 4709 | 1200 | 0.05663 | 22.94 | 0.0428 | 1.323
4¦20 | 4772 | 1263 | 0.04144 | 22.94 | 0.03042 | 1.362
4¦21 | 4835 | 1326 | 0.03049 | 22.97 | 0.02162 | 1.411
4¦22 | 4899 | 1389 | 0.02276 | 22.99 | 0.01536 | 1.481
4¦23 | 4962 | 1452 | 0.01708 | 23.02 | 0.01092 | 1.564
4¦24 | 5025 | 1515 | 0.01309 | 23.04 | 0.00776 | 1.687
4¦25 | 5088 | 1579 | 0.01026 | 23.07 | 0.005513 | 1.862
4¦26 | 5151 | 1642 | 0.008117 | 23.08 | 0.003919 | 2.071
4¦27 | 5215 | 1705 | 0.00666 | 23.08 | 0.002786 | 2.391
4¦28 | 5278 | 1768 | 0.005632 | 23.1 | 0.001979 | 2.846
4¦29 | 5341 | 1831 | 0.004933 | 23.22 | 0.001407 | 3.507
4¦30 | 5404 | 1894 | 0.00436 | 23.77 | 0.001 | 4.359
5¦1 | 5467 | 63 | 0.004405 | 23.99 | 0.0009996 | 4.407
5¦2 | 5530 | 126.2 | 0.004944 | 22.01 | 0.001407 | 3.515
5¦3 | 5594 | 189.3 | 0.005824 | 21.9 | 0.001979 | 2.942
5¦4 | 5657 | 252.5 | 0.006828 | 22.62 | 0.002786 | 2.451
5¦5 | 5720 | 315.6 | 0.008368 | 22.95 | 0.003919 | 2.135
5¦6 | 5783 | 378.8 | 0.01049 | 23.07 | 0.005515 | 1.903
5¦7 | 5846 | 442 | 0.01359 | 23.08 | 0.007759 | 1.751
5¦8 | 5909 | 505.2 | 0.01799 | 23.11 | 0.01092 | 1.647
5¦9 | 5973 | 568.3 | 0.02421 | 23.09 | 0.01536 | 1.576
5¦10 | 6036 | 631.5 | 0.03315 | 23.03 | 0.02162 | 1.533
5¦11 | 6099 | 694.6 | 0.04567 | 22.96 | 0.03042 | 1.501
5¦12 | 6162 | 757.6 | 0.06348 | 22.94 | 0.0428 | 1.483
5¦13 | 6225 | 820.8 | 0.0876 | 22.94 | 0.06022 | 1.455
5¦14 | 6288 | 884 | 0.122 | 22.96 | 0.08473 | 1.44
5¦15 | 6351 | 947.1 | 0.1703 | 22.99 | 0.1192 | 1.429
5¦16 | 6414 | 1010 | 0.2365 | 23.01 | 0.1678 | 1.41
5¦17 | 6478 | 1073 | 0.3272 | 23.05 | 0.236 | 1.386
5¦18 | 6541 | 1136 | 0.4511 | 23.08 | 0.3321 | 1.358
5¦19 | 6604 | 1200 | 0.6149 | 23.08 | 0.4673 | 1.316
5¦20 | 6667 | 1263 | 0.8252 | 23.08 | 0.6575 | 1.255
5¦21 | 6730 | 1326 | 1.099 | 23.18 | 0.9252 | 1.188
5¦22 | 6793 | 1389 | 1.464 | 23.59 | 1.302 | 1.125
5¦23 | 6856 | 1452 | 1.895 | 23.98 | 1.832 | 1.035
5¦24 | 6920 | 1515 | 2.578 | 22.52 | 2.577 | 1
5¦25 | 6983 | 1578 | 3.5 | 21.73 | 3.626 | 0.9651
5¦26 | 7046 | 1641 | 4.417 | 22.5 | 5.103 | 0.8656
5¦27 | 7109 | 1705 | 5.555 | 22.91 | 7.18 | 0.7738
5¦28 | 7172 | 1768 | 6.965 | 23.08 | 10.1 | 0.6895
5¦29 | 7235 | 1831 | 8.714 | 23.08 | 14.21 | 0.6131
5¦30 | 7298 | 1894 | 10.79 | 23.1 | 20 | 0.5396

## 2.4._1,25%_K
| t in s | t_seg in s | τ in Pa | ɣ̇ in 1/s | η in Pas | T in °C
1¦1 | 40.91 | 8 | 15.06 | 20 | 0.7528 | 22.83
1¦2 | 48.91 | 16 | 18.34 | 21.05 | 0.871 | 22.59
1¦3 | 56.91 | 24 | 15.27 | 20 | 0.7637 | 22.36
1¦4 | 64.91 | 32 | 15.34 | 20 | 0.7668 | 22.16
1¦5 | 72.91 | 40 | 15.38 | 20 | 0.769 | 21.98
1¦6 | 80.91 | 48 | 15.41 | 20 | 0.7704 | 21.86
1¦7 | 88.91 | 56 | 15.41 | 20 | 0.7706 | 21.8
1¦8 | 96.91 | 64 | 15.42 | 20 | 0.7712 | 21.79
1¦9 | 104.9 | 72 | 15.39 | 20 | 0.7697 | 21.79
1¦10 | 112.9 | 80 | 15.4 | 20 | 0.7699 | 21.78
1¦11 | 120.9 | 88 | 15.38 | 20 | 0.7689 | 21.86
1¦12 | 128.9 | 96 | 15.35 | 20 | 0.7677 | 21.99
1¦13 | 136.9 | 104 | 15.29 | 20 | 0.7647 | 22.09
1¦14 | 144.9 | 112 | 15.25 | 20 | 0.7627 | 22.21
1¦15 | 152.9 | 120 | 15.22 | 20 | 0.761 | 22.28
1¦16 | 160.9 | 128 | 15.18 | 20 | 0.7588 | 22.38
1¦17 | 168.9 | 136 | 15.15 | 20 | 0.7573 | 22.46
1¦18 | 176.9 | 144 | 15.12 | 20 | 0.7559 | 22.53
1¦19 | 184.9 | 152 | 15.08 | 20 | 0.7542 | 22.6
1¦20 | 192.9 | 160 | 15.06 | 20 | 0.7529 | 22.66
1¦21 | 200.9 | 168 | 15.03 | 20 | 0.7517 | 22.72
1¦22 | 208.9 | 176 | 14.99 | 20 | 0.7497 | 22.77
1¦23 | 216.9 | 184 | 14.98 | 20 | 0.7488 | 22.83
1¦24 | 224.9 | 192 | 14.95 | 20 | 0.7477 | 22.87
1¦25 | 232.9 | 200 | 14.93 | 20 | 0.7464 | 22.9
1¦26 | 240.9 | 208 | 14.92 | 20 | 0.746 | 22.92
1¦27 | 248.9 | 216 | 14.9 | 20 | 0.7451 | 22.99
1¦28 | 256.9 | 224 | 14.88 | 20 | 0.7442 | 23.01
1¦29 | 264.9 | 232 | 14.88 | 20 | 0.744 | 23.04
1¦30 | 272.9 | 240 | 14.87 | 20 | 0.7437 | 23.03
1¦31 | 280.9 | 248 | 14.85 | 20 | 0.7427 | 23.06
1¦32 | 288.9 | 256 | 14.83 | 20 | 0.7417 | 23.09
1¦33 | 296.9 | 264 | 14.85 | 20 | 0.7426 | 23.07
1¦34 | 304.9 | 272 | 14.85 | 20 | 0.7426 | 23.07
1¦35 | 312.9 | 280 | 14.86 | 20 | 0.7431 | 23.07
1¦36 | 320.9 | 288 | 14.87 | 20 | 0.7433 | 23.06
1¦37 | 328.9 | 296 | 14.87 | 20 | 0.7434 | 23.07
1¦38 | 336.9 | 304 | 14.88 | 20 | 0.7439 | 23.07
1¦39 | 344.9 | 312 | 14.88 | 20 | 0.744 | 23.07
1¦40 | 352.9 | 320 | 14.87 | 20 | 0.7436 | 23.07
1¦41 | 360.9 | 328 | 14.87 | 20 | 0.7437 | 23.08
1¦42 | 368.9 | 336 | 14.87 | 20 | 0.7436 | 23.07
1¦43 | 376.9 | 344 | 14.86 | 20 | 0.7432 | 23.09
1¦44 | 384.9 | 352 | 14.88 | 20 | 0.7438 | 23.08
1¦45 | 392.9 | 360 | 14.88 | 20 | 0.7438 | 23.09
1¦46 | 400.9 | 368 | 14.88 | 20 | 0.7438 | 23.09
1¦47 | 408.9 | 376 | 14.88 | 20 | 0.7439 | 23.09
1¦48 | 416.9 | 384 | 14.88 | 20 | 0.7441 | 23.09
1¦49 | 424.9 | 392 | 14.88 | 20 | 0.744 | 23.09
1¦50 | 432.9 | 400 | 14.89 | 20 | 0.7444 | 23.1
1¦51 | 440.9 | 408 | 14.89 | 20 | 0.7444 | 23.1
1¦52 | 448.9 | 416 | 14.89 | 20 | 0.7446 | 23.1
1¦53 | 456.9 | 424 | 14.91 | 20 | 0.7455 | 23.1
1¦54 | 464.9 | 432 | 14.92 | 20 | 0.7458 | 23.11
1¦55 | 472.9 | 440 | 14.91 | 20 | 0.7456 | 23.1
1¦56 | 480.9 | 448 | 14.92 | 20 | 0.7461 | 23.11
1¦57 | 488.9 | 456 | 14.92 | 20 | 0.7461 | 23.1
1¦58 | 496.9 | 464 | 14.92 | 20 | 0.746 | 23.09
1¦59 | 504.9 | 472 | 14.92 | 20 | 0.7461 | 23.09
1¦60 | 512.9 | 480 | 14.92 | 20 | 0.7462 | 23.08
1¦61 | 520.9 | 488 | 14.93 | 20 | 0.7463 | 23.07
1¦62 | 528.9 | 496 | 14.94 | 20 | 0.7471 | 23.07
1¦63 | 536.9 | 504 | 14.95 | 20 | 0.7475 | 23.06
1¦64 | 544.9 | 512 | 14.96 | 20 | 0.7477 | 23.05
1¦65 | 552.9 | 520 | 14.97 | 20 | 0.7486 | 23.04
1¦66 | 560.9 | 528 | 14.98 | 20 | 0.7491 | 23.03
1¦67 | 568.9 | 536 | 14.98 | 20 | 0.749 | 23.03
1¦68 | 576.9 | 544 | 15 | 20 | 0.7498 | 23.02
1¦69 | 584.9 | 552 | 15.01 | 20 | 0.7503 | 23
1¦70 | 592.9 | 560 | 15.01 | 20 | 0.7504 | 23
1¦71 | 600.9 | 568 | 15.03 | 20 | 0.7513 | 22.99
1¦72 | 608.9 | 576 | 15.04 | 20 | 0.7519 | 22.98
1¦73 | 616.9 | 584 | 15.04 | 20 | 0.752 | 22.97
1¦74 | 624.9 | 592 | 15.05 | 20 | 0.7527 | 22.96
1¦75 | 632.9 | 600 | 15.05 | 20 | 0.7527 | 22.96
1¦76 | 640.9 | 608 | 15.06 | 20 | 0.7532 | 22.96
1¦77 | 648.9 | 616 | 15.07 | 20 | 0.7536 | 22.97
1¦78 | 656.9 | 624 | 15.08 | 20 | 0.7539 | 22.97
1¦79 | 664.9 | 632 | 15.07 | 20 | 0.7537 | 22.95
1¦80 | 672.9 | 640 | 15.09 | 20 | 0.7546 | 22.95
1¦81 | 680.9 | 648 | 15.11 | 20 | 0.7557 | 22.95
1¦82 | 688.9 | 656 | 15.1 | 20 | 0.7552 | 22.95
1¦83 | 696.9 | 664 | 15.12 | 20 | 0.756 | 22.94
1¦84 | 704.9 | 672 | 15.13 | 20 | 0.7563 | 22.94
1¦85 | 712.9 | 680 | 15.13 | 20 | 0.7563 | 22.94
1¦86 | 720.9 | 688 | 15.13 | 20 | 0.7567 | 22.94
1¦87 | 728.9 | 696 | 15.14 | 20 | 0.757 | 22.94
1¦88 | 736.9 | 704 | 15.14 | 20 | 0.757 | 22.94
1¦89 | 744.9 | 712 | 15.16 | 20 | 0.7578 | 22.95
1¦90 | 752.9 | 720 | 15.15 | 20 | 0.7577 | 22.95
1¦91 | 760.9 | 728 | 15.15 | 20 | 0.7577 | 22.95
1¦92 | 768.9 | 736 | 15.17 | 20 | 0.7583 | 22.96
1¦93 | 776.9 | 744 | 15.16 | 20 | 0.7582 | 22.96
1¦94 | 784.9 | 752 | 15.16 | 20 | 0.7578 | 22.94
1¦95 | 792.9 | 760 | 15.17 | 20 | 0.7583 | 22.96
1¦96 | 800.9 | 768 | 15.17 | 20 | 0.7584 | 22.97
1¦97 | 808.9 | 776 | 15.17 | 20 | 0.7586 | 22.96
1¦98 | 816.9 | 784 | 15.18 | 20 | 0.7591 | 22.97
1¦99 | 824.9 | 792 | 15.19 | 20 | 0.7597 | 22.97
1¦100 | 832.9 | 800 | 15.2 | 20 | 0.76 | 22.97
2¦1 | 841.2 | 8 | 0.03001 | 0.001163 | 25.81 | 22.97
2¦2 | 849.2 | 16 | 0.01355 | 0.001004 | 13.5 | 22.99
2¦3 | 857.2 | 24 | 0.01214 | 0.001001 | 12.13 | 22.99
2¦4 | 865.2 | 32 | 0.01172 | 0.001 | 11.72 | 23
2¦5 | 873.2 | 40 | 0.01155 | 0.0009999 | 11.55 | 23
2¦6 | 881.2 | 48 | 0.01149 | 0.0009998 | 11.49 | 23.01
2¦7 | 889.2 | 56 | 0.01153 | 0.001 | 11.53 | 23
2¦8 | 897.2 | 64 | 0.01136 | 0.001 | 11.36 | 22.99
2¦9 | 905.2 | 72 | 0.0115 | 0.001 | 11.49 | 23.01
2¦10 | 913.2 | 80 | 0.01147 | 0.001 | 11.47 | 23.01
2¦11 | 921.2 | 88 | 0.01154 | 0.001 | 11.54 | 23.02
2¦12 | 929.2 | 96 | 0.01148 | 0.001 | 11.47 | 23.02
2¦13 | 937.2 | 104 | 0.01151 | 0.0009998 | 11.51 | 23.03
2¦14 | 945.2 | 112 | 0.01155 | 0.001 | 11.56 | 23.03
2¦15 | 953.2 | 120 | 0.01149 | 0.0009997 | 11.5 | 23.04
2¦16 | 961.2 | 128 | 0.01158 | 0.0009999 | 11.58 | 23.05
2¦17 | 969.2 | 136 | 0.01152 | 0.0009999 | 11.52 | 23.04
2¦18 | 977.2 | 144 | 0.01161 | 0.001 | 11.6 | 23.04
2¦19 | 985.2 | 152 | 0.01161 | 0.001 | 11.61 | 23.04
2¦20 | 993.2 | 160 | 0.0117 | 0.0009999 | 11.71 | 23.04
2¦21 | 1001 | 168 | 0.01165 | 0.001 | 11.65 | 23.05
2¦22 | 1009 | 176 | 0.01166 | 0.0009997 | 11.66 | 23.06
2¦23 | 1017 | 184 | 0.01169 | 0.0009999 | 11.7 | 23.05
2¦24 | 1025 | 192 | 0.0116 | 0.0009997 | 11.6 | 23.05
2¦25 | 1033 | 200 | 0.01172 | 0.0009999 | 11.72 | 23.07
2¦26 | 1041 | 208 | 0.01161 | 0.001 | 11.61 | 23.07
2¦27 | 1049 | 216 | 0.01175 | 0.001 | 11.75 | 23.07
2¦28 | 1057 | 224 | 0.01173 | 0.001 | 11.73 | 23.07
2¦29 | 1065 | 232 | 0.01181 | 0.001 | 11.81 | 23.07
2¦30 | 1073 | 240 | 0.01174 | 0.001 | 11.73 | 23.09
2¦31 | 1081 | 248 | 0.0118 | 0.0009998 | 11.8 | 23.08
2¦32 | 1089 | 256 | 0.01181 | 0.0009999 | 11.81 | 23.08
2¦33 | 1097 | 264 | 0.01179 | 0.0009998 | 11.79 | 23.08
2¦34 | 1105 | 272 | 0.01187 | 0.001 | 11.87 | 23.08
2¦35 | 1113 | 280 | 0.01176 | 0.001 | 11.76 | 23.08
2¦36 | 1121 | 288 | 0.01191 | 0.001 | 11.9 | 23.07
2¦37 | 1129 | 296 | 0.01183 | 0.001 | 11.82 | 23.09
2¦38 | 1137 | 304 | 0.012 | 0.001 | 12 | 23.1
2¦39 | 1145 | 312 | 0.01193 | 0.001 | 11.92 | 23.11
2¦40 | 1153 | 320 | 0.01192 | 0.0009998 | 11.93 | 23.11
2¦41 | 1161 | 328 | 0.01194 | 0.0009998 | 11.94 | 23.12
2¦42 | 1169 | 336 | 0.01188 | 0.0009995 | 11.89 | 23.13
2¦43 | 1177 | 344 | 0.01202 | 0.0009999 | 12.02 | 23.16
2¦44 | 1185 | 352 | 0.01184 | 0.001 | 11.84 | 23.16
2¦45 | 1193 | 360 | 0.01203 | 0.001 | 12.03 | 23.17
2¦46 | 1201 | 368 | 0.01194 | 0.001 | 11.94 | 23.2
2¦47 | 1209 | 376 | 0.01203 | 0.0009999 | 12.03 | 23.22
2¦48 | 1217 | 384 | 0.01196 | 0.001 | 11.95 | 23.26
2¦49 | 1225 | 392 | 0.01197 | 0.0009998 | 11.97 | 23.31
2¦50 | 1233 | 400 | 0.01204 | 0.001 | 12.04 | 23.34
2¦51 | 1241 | 408 | 0.01194 | 0.0009997 | 11.94 | 23.4
2¦52 | 1249 | 416 | 0.01204 | 0.0009999 | 12.04 | 23.46
2¦53 | 1257 | 424 | 0.0119 | 0.001 | 11.9 | 23.52
2¦54 | 1265 | 432 | 0.01198 | 0.001 | 11.98 | 23.58
2¦55 | 1273 | 440 | 0.01195 | 0.001 | 11.95 | 23.67
2¦56 | 1281 | 448 | 0.01209 | 0.0009999 | 12.09 | 23.74
2¦57 | 1289 | 456 | 0.01201 | 0.001 | 12.01 | 23.8
2¦58 | 1297 | 464 | 0.01193 | 0.0009996 | 11.94 | 23.86
2¦59 | 1305 | 472 | 0.01197 | 0.001 | 11.97 | 23.9
2¦60 | 1313 | 480 | 0.01184 | 0.0009999 | 11.84 | 23.92
2¦61 | 1321 | 488 | 0.01193 | 0.001 | 11.93 | 23.94
2¦62 | 1329 | 496 | 0.01184 | 0.001 | 11.84 | 23.88
2¦63 | 1337 | 504 | 0.01194 | 0.001 | 11.94 | 23.82
2¦64 | 1345 | 512 | 0.01189 | 0.001 | 11.88 | 23.71
2¦65 | 1353 | 520 | 0.01198 | 0.001 | 11.98 | 23.56
2¦66 | 1361 | 528 | 0.01196 | 0.001 | 11.96 | 23.37
2¦67 | 1369 | 536 | 0.012 | 0.0009997 | 12.01 | 23.15
2¦68 | 1377 | 544 | 0.01204 | 0.0009998 | 12.04 | 22.91
2¦69 | 1385 | 552 | 0.01198 | 0.0009997 | 11.98 | 22.66
2¦70 | 1393 | 560 | 0.01208 | 0.0009999 | 12.08 | 22.44
2¦71 | 1401 | 568 | 0.01201 | 0.001 | 12.01 | 22.22
2¦72 | 1409 | 576 | 0.01217 | 0.001 | 12.16 | 22.03
2¦73 | 1417 | 584 | 0.01219 | 0.001 | 12.18 | 21.88
2¦74 | 1425 | 592 | 0.01234 | 0.0009999 | 12.34 | 21.82
2¦75 | 1433 | 600 | 0.01232 | 0.001 | 12.31 | 21.79
2¦76 | 1441 | 608 | 0.01227 | 0.0009996 | 12.27 | 21.78
2¦77 | 1449 | 616 | 0.01237 | 0.0009999 | 12.37 | 21.77
2¦78 | 1457 | 624 | 0.01226 | 0.0009998 | 12.26 | 21.81
2¦79 | 1465 | 632 | 0.01234 | 0.001 | 12.33 | 21.96
2¦80 | 1473 | 640 | 0.0122 | 0.001 | 12.19 | 22.06
2¦81 | 1481 | 648 | 0.01233 | 0.001 | 12.32 | 22.15
2¦82 | 1489 | 656 | 0.01224 | 0.001 | 12.24 | 22.24
2¦83 | 1497 | 664 | 0.01235 | 0.001 | 12.35 | 22.34
2¦84 | 1505 | 672 | 0.01226 | 0.001 | 12.26 | 22.43
2¦85 | 1513 | 680 | 0.01227 | 0.0009997 | 12.27 | 22.5
2¦86 | 1521 | 688 | 0.01227 | 0.001 | 12.27 | 22.58
2¦87 | 1529 | 696 | 0.01219 | 0.0009996 | 12.2 | 22.64
2¦88 | 1537 | 704 | 0.0123 | 0.001 | 12.3 | 22.71
2¦89 | 1545 | 712 | 0.01214 | 0.001 | 12.14 | 22.76
2¦90 | 1553 | 720 | 0.01227 | 0.001 | 12.27 | 22.81
2¦91 | 1561 | 728 | 0.01221 | 0.001 | 12.21 | 22.84
2¦92 | 1569 | 736 | 0.0123 | 0.001 | 12.3 | 22.88
2¦93 | 1577 | 744 | 0.01224 | 0.001 | 12.23 | 22.92
2¦94 | 1585 | 752 | 0.01224 | 0.0009995 | 12.25 | 22.94
2¦95 | 1593 | 760 | 0.01228 | 0.001 | 12.28 | 22.94
2¦96 | 1601 | 768 | 0.01219 | 0.0009997 | 12.2 | 23
2¦97 | 1609 | 776 | 0.01227 | 0.001 | 12.27 | 23.02
2¦98 | 1617 | 784 | 0.01215 | 0.0009999 | 12.15 | 23.08
2¦99 | 1625 | 792 | 0.01229 | 0.001 | 12.29 | 23.08
2¦100 | 1633 | 800 | 0.01223 | 0.001 | 12.23 | 23.09
3¦1 | 1696 | 63 | 0.01229 | 0.001 | 12.29 | 23.09
3¦2 | 1760 | 126.1 | 0.01373 | 0.001408 | 9.753 | 23.11
3¦3 | 1823 | 189.3 | 0.01551 | 0.001979 | 7.837 | 23.12
3¦4 | 1886 | 252.5 | 0.01801 | 0.002787 | 6.462 | 23.04
3¦5 | 1949 | 315.7 | 0.02217 | 0.003921 | 5.654 | 22.97
3¦6 | 2012 | 378.8 | 0.02752 | 0.005516 | 4.989 | 22.94
3¦7 | 2075 | 442.1 | 0.0354 | 0.007758 | 4.562 | 22.95
3¦8 | 2138 | 505.1 | 0.04624 | 0.01092 | 4.234 | 22.97
3¦9 | 2202 | 568.3 | 0.06145 | 0.01536 | 4 | 23.01
3¦10 | 2265 | 631.5 | 0.08285 | 0.02162 | 3.832 | 23.02
3¦11 | 2328 | 694.6 | 0.1128 | 0.03042 | 3.708 | 23.07
3¦12 | 2391 | 757.8 | 0.1547 | 0.0428 | 3.614 | 23.07
3¦13 | 2454 | 821 | 0.2128 | 0.06022 | 3.533 | 23.1
3¦14 | 2518 | 884.1 | 0.2915 | 0.08473 | 3.44 | 23.19
3¦15 | 2581 | 947.3 | 0.3943 | 0.1192 | 3.307 | 23.58
3¦16 | 2644 | 1011 | 0.5283 | 0.1678 | 3.149 | 23.88
3¦17 | 2707 | 1074 | 0.7439 | 0.236 | 3.152 | 22.5
3¦18 | 2770 | 1137 | 1.046 | 0.3321 | 3.149 | 21.79
3¦19 | 2833 | 1200 | 1.368 | 0.4673 | 2.927 | 22.53
3¦20 | 2897 | 1263 | 1.784 | 0.6575 | 2.713 | 22.91
3¦21 | 2960 | 1326 | 2.327 | 0.9252 | 2.515 | 23.09
3¦22 | 3023 | 1390 | 3.023 | 1.302 | 2.322 | 23.1
3¦23 | 3086 | 1453 | 3.905 | 1.832 | 2.132 | 23.12
3¦24 | 3149 | 1516 | 4.996 | 2.577 | 1.939 | 23.1
3¦25 | 3213 | 1579 | 6.336 | 3.626 | 1.747 | 23.01
3¦26 | 3276 | 1642 | 7.971 | 5.103 | 1.562 | 22.95
3¦27 | 3339 | 1705 | 9.895 | 7.18 | 1.378 | 22.93
3¦28 | 3402 | 1768 | 12.18 | 10.1 | 1.206 | 22.95
3¦29 | 3465 | 1832 | 14.85 | 14.21 | 1.045 | 22.98
3¦30 | 3528 | 1895 | 17.95 | 20 | 0.8973 | 23.01
4¦1 | 3592 | 63 | 17.95 | 20 | 0.8974 | 23.04
4¦2 | 3655 | 126.2 | 14.85 | 14.21 | 1.045 | 23.07
4¦3 | 3718 | 189.4 | 12.22 | 10.1 | 1.21 | 23.08
4¦4 | 3781 | 252.7 | 9.971 | 7.179 | 1.389 | 23.08
4¦5 | 3844 | 315.8 | 8.078 | 5.103 | 1.583 | 23.11
4¦6 | 3908 | 379 | 6.456 | 3.626 | 1.78 | 23.34
4¦7 | 3971 | 442.2 | 5.079 | 2.577 | 1.971 | 23.85
4¦8 | 4034 | 505.3 | 4.046 | 1.832 | 2.209 | 23.42
4¦9 | 4097 | 568.3 | 3.347 | 1.302 | 2.571 | 21.8
4¦10 | 4160 | 631.5 | 2.62 | 0.9252 | 2.832 | 22.21
4¦11 | 4223 | 694.6 | 1.984 | 0.6575 | 3.017 | 22.78
4¦12 | 4286 | 757.7 | 1.505 | 0.4673 | 3.221 | 23.04
4¦13 | 4349 | 820.7 | 1.145 | 0.3321 | 3.446 | 23.09
4¦14 | 4412 | 883.9 | 0.8653 | 0.236 | 3.666 | 23.1
4¦15 | 4476 | 947 | 0.6503 | 0.1678 | 3.876 | 23.12
4¦16 | 4539 | 1010 | 0.4877 | 0.1192 | 4.09 | 23.09
4¦17 | 4602 | 1073 | 0.3651 | 0.08473 | 4.309 | 22.99
4¦18 | 4665 | 1136 | 0.272 | 0.06022 | 4.517 | 22.94
4¦19 | 4728 | 1199 | 0.2014 | 0.0428 | 4.706 | 22.94
4¦20 | 4791 | 1262 | 0.1484 | 0.03042 | 4.88 | 22.94
4¦21 | 4854 | 1326 | 0.1092 | 0.02162 | 5.052 | 22.97
4¦22 | 4917 | 1389 | 0.08022 | 0.01537 | 5.221 | 23.02
4¦23 | 4980 | 1452 | 0.05928 | 0.01092 | 5.43 | 23.05
4¦24 | 5043 | 1515 | 0.04403 | 0.007762 | 5.673 | 23.07
4¦25 | 5107 | 1578 | 0.0328 | 0.005514 | 5.949 | 23.08
4¦26 | 5170 | 1641 | 0.02472 | 0.003917 | 6.311 | 23.1
4¦27 | 5233 | 1704 | 0.01862 | 0.002785 | 6.687 | 23.22
4¦28 | 5296 | 1768 | 0.0141 | 0.001981 | 7.118 | 23.61
4¦29 | 5359 | 1831 | 0.0108 | 0.001408 | 7.673 | 23.86
4¦30 | 5422 | 1894 | 0.008685 | 0.001001 | 8.68 | 22.31
5¦1 | 5486 | 63 | 0.009174 | 0.001001 | 9.168 | 21.85
5¦2 | 5549 | 126.3 | 0.01163 | 0.001408 | 8.263 | 22.59
5¦3 | 5612 | 189.4 | 0.01513 | 0.001979 | 7.644 | 22.93
5¦4 | 5675 | 252.4 | 0.02015 | 0.002787 | 7.231 | 23.07
5¦5 | 5738 | 315.6 | 0.02793 | 0.003919 | 7.126 | 23.08
5¦6 | 5801 | 378.7 | 0.03846 | 0.005517 | 6.971 | 23.11
5¦7 | 5865 | 441.9 | 0.05352 | 0.007756 | 6.9 | 23.12
5¦8 | 5928 | 505.1 | 0.07473 | 0.01092 | 6.844 | 23.02
5¦9 | 5991 | 568.3 | 0.1048 | 0.01536 | 6.823 | 22.96
5¦10 | 6054 | 631.5 | 0.1461 | 0.02162 | 6.758 | 22.94
5¦11 | 6117 | 694.7 | 0.2025 | 0.03042 | 6.657 | 22.95
5¦12 | 6180 | 757.8 | 0.2785 | 0.0428 | 6.508 | 22.97
5¦13 | 6244 | 821 | 0.3802 | 0.06022 | 6.314 | 23
5¦14 | 6307 | 884.2 | 0.516 | 0.08473 | 6.09 | 23.04
5¦15 | 6370 | 947.3 | 0.6972 | 0.1192 | 5.848 | 23.07
5¦16 | 6433 | 1010 | 0.936 | 0.1678 | 5.58 | 23.07
5¦17 | 6496 | 1074 | 1.247 | 0.236 | 5.282 | 23.07
5¦18 | 6559 | 1137 | 1.64 | 0.3321 | 4.939 | 23.14
5¦19 | 6622 | 1200 | 2.125 | 0.4673 | 4.548 | 23.41
5¦20 | 6686 | 1263 | 2.702 | 0.6575 | 4.109 | 23.96
5¦21 | 6749 | 1326 | 3.528 | 0.9251 | 3.813 | 23.06
5¦22 | 6812 | 1389 | 4.723 | 1.302 | 3.628 | 21.75
5¦23 | 6875 | 1452 | 5.89 | 1.832 | 3.216 | 22.34
5¦24 | 6938 | 1516 | 7.217 | 2.577 | 2.8 | 22.85
5¦25 | 7001 | 1579 | 8.882 | 3.626 | 2.449 | 23.09
5¦26 | 7065 | 1642 | 10.88 | 5.103 | 2.132 | 23.08
5¦27 | 7128 | 1705 | 13.19 | 7.18 | 1.837 | 23.1
5¦28 | 7191 | 1768 | 14.91 | 10.1 | 1.476 | 23.13
5¦29 | 7254 | 1831 | 17.54 | 14.21 | 1.234 | 23.07
5¦30 | 7317 | 1894 | 21.14 | 20 | 1.057 | 22.98

## 8.4._1,07%_K
| t in s | t_seg in s | τ in Pa | T in °C | ɣ̇ in 1/s | η in Pas
1¦1 | 13.23 | 8 | 8.689 | 23.05 | 20 | 0.4344
1¦2 | 21.23 | 16 | 8.713 | 23 | 20 | 0.4356
1¦3 | 29.23 | 24 | 8.725 | 22.96 | 20 | 0.4363
1¦4 | 37.23 | 32 | 8.733 | 22.93 | 20 | 0.4366
1¦5 | 45.23 | 40 | 8.723 | 22.91 | 20 | 0.4362
1¦6 | 53.23 | 48 | 8.724 | 22.89 | 20 | 0.4362
1¦7 | 61.23 | 56 | 8.722 | 22.86 | 20 | 0.4361
1¦8 | 69.23 | 64 | 8.722 | 22.85 | 20 | 0.4361
1¦9 | 77.23 | 72 | 8.72 | 22.84 | 20 | 0.436
1¦10 | 85.23 | 80 | 8.715 | 22.84 | 20 | 0.4358
1¦11 | 93.23 | 88 | 8.714 | 22.82 | 20 | 0.4357
1¦12 | 101.2 | 96 | 8.709 | 22.82 | 20 | 0.4355
1¦13 | 109.2 | 104 | 8.701 | 22.82 | 20 | 0.435
1¦14 | 117.2 | 112 | 8.685 | 22.81 | 20 | 0.4343
1¦15 | 125.2 | 120 | 8.689 | 22.81 | 20 | 0.4345
1¦16 | 133.2 | 128 | 8.687 | 22.81 | 20 | 0.4344
1¦17 | 141.2 | 136 | 8.681 | 22.81 | 20 | 0.4341
1¦18 | 149.2 | 144 | 8.675 | 22.8 | 20 | 0.4338
1¦19 | 157.2 | 152 | 8.668 | 22.81 | 20 | 0.4334
1¦20 | 165.2 | 160 | 8.67 | 22.81 | 20 | 0.4335
1¦21 | 173.2 | 168 | 8.664 | 22.82 | 20 | 0.4332
1¦22 | 181.2 | 176 | 8.657 | 22.84 | 20 | 0.4329
1¦23 | 189.2 | 184 | 8.655 | 22.81 | 20 | 0.4327
1¦24 | 197.2 | 192 | 8.655 | 22.84 | 20 | 0.4328
1¦25 | 205.2 | 200 | 8.628 | 22.87 | 20 | 0.4314
1¦26 | 213.2 | 208 | 8.643 | 22.91 | 20 | 0.4322
1¦27 | 221.2 | 216 | 8.643 | 22.94 | 20 | 0.4322
1¦28 | 229.2 | 224 | 8.638 | 22.96 | 20 | 0.4319
1¦29 | 237.2 | 232 | 8.629 | 22.98 | 20 | 0.4315
1¦30 | 245.2 | 240 | 8.625 | 22.98 | 20 | 0.4312
1¦31 | 253.2 | 248 | 8.614 | 23.02 | 20 | 0.4307
1¦32 | 261.2 | 256 | 8.611 | 23.03 | 20 | 0.4305
1¦33 | 269.2 | 264 | 8.607 | 23.01 | 20 | 0.4304
1¦34 | 277.2 | 272 | 8.601 | 23.02 | 20 | 0.43
1¦35 | 285.2 | 280 | 8.601 | 23.02 | 20 | 0.4301
1¦36 | 293.2 | 288 | 8.622 | 23.03 | 20 | 0.4311
1¦37 | 301.2 | 296 | 8.6 | 23.02 | 20 | 0.43
1¦38 | 309.2 | 304 | 8.605 | 23.03 | 20 | 0.4303
1¦39 | 317.2 | 312 | 8.61 | 23.03 | 20 | 0.4305
1¦40 | 325.2 | 320 | 8.604 | 23.04 | 20 | 0.4302
1¦41 | 333.2 | 328 | 8.61 | 23.04 | 20 | 0.4305
1¦42 | 341.2 | 336 | 8.612 | 23.04 | 20 | 0.4306
1¦43 | 349.2 | 344 | 8.612 | 23.05 | 20 | 0.4306
1¦44 | 357.2 | 352 | 8.614 | 23.04 | 20 | 0.4307
1¦45 | 365.2 | 360 | 8.62 | 23.04 | 20 | 0.431
1¦46 | 373.2 | 368 | 8.616 | 23.05 | 20 | 0.4308
1¦47 | 381.2 | 376 | 8.631 | 23.06 | 20 | 0.4315
1¦48 | 389.2 | 384 | 8.616 | 23.06 | 20 | 0.4308
1¦49 | 397.2 | 392 | 8.608 | 23.05 | 20 | 0.4304
1¦50 | 405.2 | 400 | 8.611 | 23.08 | 20 | 0.4305
1¦51 | 413.2 | 408 | 8.615 | 23.07 | 20 | 0.4307
1¦52 | 421.2 | 416 | 8.608 | 23.06 | 20 | 0.4304
1¦53 | 429.2 | 424 | 8.613 | 23.08 | 20 | 0.4307
1¦54 | 437.2 | 432 | 8.616 | 23.08 | 20 | 0.4308
1¦55 | 445.2 | 440 | 8.613 | 23.08 | 20 | 0.4307
1¦56 | 453.2 | 448 | 8.622 | 23.09 | 20 | 0.4311
1¦57 | 461.2 | 456 | 8.629 | 23.09 | 20 | 0.4314
1¦58 | 469.2 | 464 | 8.61 | 23.09 | 20 | 0.4305
1¦59 | 477.2 | 472 | 8.627 | 23.09 | 20 | 0.4314
1¦60 | 485.2 | 480 | 8.633 | 23.1 | 20 | 0.4316
1¦61 | 493.2 | 488 | 8.63 | 23.1 | 20 | 0.4315
1¦62 | 501.2 | 496 | 8.636 | 23.11 | 20 | 0.4318
1¦63 | 509.2 | 504 | 8.632 | 23.11 | 20 | 0.4316
1¦64 | 517.2 | 512 | 8.633 | 23.1 | 20 | 0.4317
1¦65 | 525.2 | 520 | 8.639 | 23.1 | 20 | 0.4319
1¦66 | 533.2 | 528 | 8.642 | 23.1 | 20 | 0.4321
1¦67 | 541.2 | 536 | 8.635 | 23.1 | 20 | 0.4318
1¦68 | 549.2 | 544 | 8.641 | 23.1 | 20 | 0.432
1¦69 | 557.2 | 552 | 8.636 | 23.1 | 20 | 0.4318
1¦70 | 565.2 | 560 | 8.651 | 23.09 | 20 | 0.4325
1¦71 | 573.2 | 568 | 8.658 | 23.09 | 20 | 0.4329
1¦72 | 581.2 | 576 | 8.662 | 23.09 | 20 | 0.4331
1¦73 | 589.2 | 584 | 8.667 | 23.08 | 20 | 0.4334
1¦74 | 597.2 | 592 | 8.654 | 23.07 | 20 | 0.4327
1¦75 | 605.2 | 600 | 8.686 | 23.07 | 20 | 0.4343
1¦76 | 613.2 | 608 | 8.687 | 23.06 | 20 | 0.4343
1¦77 | 621.2 | 616 | 8.693 | 23.06 | 20 | 0.4347
1¦78 | 629.2 | 624 | 8.696 | 23.07 | 20 | 0.4348
1¦79 | 637.2 | 632 | 8.7 | 23.06 | 20 | 0.435
1¦80 | 645.2 | 640 | 8.704 | 23.05 | 20 | 0.4352
1¦81 | 653.2 | 648 | 8.709 | 23.05 | 20 | 0.4355
1¦82 | 661.2 | 656 | 8.706 | 23.04 | 20 | 0.4353
1¦83 | 669.2 | 664 | 8.715 | 23.04 | 20 | 0.4358
1¦84 | 677.2 | 672 | 8.717 | 23.04 | 20 | 0.4358
1¦85 | 685.2 | 680 | 8.741 | 23.04 | 20 | 0.437
1¦86 | 693.2 | 688 | 8.724 | 23.04 | 20 | 0.4362
1¦87 | 701.2 | 696 | 8.728 | 23.05 | 20 | 0.4364
1¦88 | 709.2 | 704 | 8.731 | 23.05 | 20 | 0.4366
1¦89 | 717.2 | 712 | 8.737 | 23.05 | 20 | 0.4368
1¦90 | 725.2 | 720 | 8.743 | 23.06 | 20 | 0.4372
1¦91 | 733.2 | 728 | 8.745 | 23.07 | 20 | 0.4372
1¦92 | 741.2 | 736 | 8.753 | 23.09 | 20 | 0.4376
1¦93 | 749.2 | 744 | 8.743 | 23.09 | 20 | 0.4372
1¦94 | 757.2 | 752 | 8.752 | 23.1 | 20 | 0.4376
1¦95 | 765.2 | 760 | 8.752 | 23.11 | 20 | 0.4376
1¦96 | 773.2 | 768 | 8.75 | 23.12 | 20 | 0.4375
1¦97 | 781.2 | 776 | 8.745 | 23.15 | 20 | 0.4373
1¦98 | 789.2 | 784 | 8.741 | 23.16 | 20 | 0.4371
1¦99 | 797.2 | 792 | 8.74 | 23.2 | 20 | 0.437
1¦100 | 805.2 | 800 | 8.739 | 23.23 | 20 | 0.4369
2¦1 | 813.5 | 8 | 0.01082 | 23.26 | 0.00107 | 10.11
2¦2 | 821.5 | 16 | 0.00775 | 23.3 | 0.001 | 7.748
2¦3 | 829.5 | 24 | 0.007412 | 23.33 | 0.001 | 7.41
2¦4 | 837.5 | 32 | 0.007418 | 23.38 | 0.0009997 | 7.42
2¦5 | 845.5 | 40 | 0.007293 | 23.43 | 0.001 | 7.292
2¦6 | 853.5 | 48 | 0.007198 | 23.47 | 0.0009998 | 7.199
2¦7 | 861.5 | 56 | 0.007188 | 23.53 | 0.0009998 | 7.19
2¦8 | 869.5 | 64 | 0.007145 | 23.57 | 0.0009999 | 7.146
2¦9 | 877.5 | 72 | 0.007227 | 23.6 | 0.001 | 7.225
2¦10 | 885.5 | 80 | 0.007199 | 23.63 | 0.001 | 7.198
2¦11 | 893.5 | 88 | 0.007259 | 23.65 | 0.0009998 | 7.26
2¦12 | 901.5 | 96 | 0.0072 | 23.65 | 0.0009998 | 7.201
2¦13 | 909.5 | 104 | 0.007212 | 23.62 | 0.001 | 7.212
2¦14 | 917.5 | 112 | 0.007224 | 23.58 | 0.001 | 7.224
2¦15 | 925.5 | 120 | 0.007178 | 23.52 | 0.0009999 | 7.179
2¦16 | 933.5 | 128 | 0.007187 | 23.44 | 0.001 | 7.185
2¦17 | 941.5 | 136 | 0.00713 | 23.33 | 0.0009998 | 7.132
2¦18 | 949.5 | 144 | 0.007284 | 23.21 | 0.001 | 7.284
2¦19 | 957.5 | 152 | 0.007164 | 23.06 | 0.001 | 7.163
2¦20 | 965.5 | 160 | 0.007229 | 22.9 | 0.0009999 | 7.23
2¦21 | 973.5 | 168 | 0.007204 | 22.74 | 0.001 | 7.201
2¦22 | 981.5 | 176 | 0.007417 | 22.58 | 0.0009997 | 7.42
2¦23 | 989.5 | 184 | 0.007388 | 22.42 | 0.001 | 7.386
2¦24 | 997.5 | 192 | 0.007403 | 22.27 | 0.0009999 | 7.404
2¦25 | 1006 | 200 | 0.007414 | 22.16 | 0.001 | 7.412
2¦26 | 1014 | 208 | 0.007296 | 22.07 | 0.001 | 7.295
2¦27 | 1022 | 216 | 0.007334 | 22.05 | 0.001 | 7.333
2¦28 | 1030 | 224 | 0.007227 | 22.04 | 0.0009997 | 7.229
2¦29 | 1038 | 232 | 0.007377 | 22.04 | 0.0009996 | 7.38
2¦30 | 1046 | 240 | 0.007279 | 22.04 | 0.001 | 7.279
2¦31 | 1054 | 248 | 0.007374 | 22.02 | 0.0009995 | 7.378
2¦32 | 1062 | 256 | 0.007274 | 22.13 | 0.001 | 7.272
2¦33 | 1070 | 264 | 0.007347 | 22.24 | 0.0009997 | 7.349
2¦34 | 1078 | 272 | 0.007323 | 22.33 | 0.001 | 7.321
2¦35 | 1086 | 280 | 0.007406 | 22.4 | 0.0009996 | 7.409
2¦36 | 1094 | 288 | 0.007348 | 22.48 | 0.001 | 7.347
2¦37 | 1102 | 296 | 0.007425 | 22.55 | 0.0009998 | 7.427
2¦38 | 1110 | 304 | 0.007453 | 22.63 | 0.0009999 | 7.454
2¦39 | 1118 | 312 | 0.007346 | 22.69 | 0.0009999 | 7.347
2¦40 | 1126 | 320 | 0.007407 | 22.75 | 0.0009999 | 7.408
2¦41 | 1134 | 328 | 0.007334 | 22.79 | 0.001 | 7.333
2¦42 | 1142 | 336 | 0.007288 | 22.84 | 0.001 | 7.288
2¦43 | 1150 | 344 | 0.007294 | 22.88 | 0.001 | 7.293
2¦44 | 1158 | 352 | 0.007178 | 22.92 | 0.001 | 7.177
2¦45 | 1166 | 360 | 0.007341 | 22.96 | 0.001 | 7.34
2¦46 | 1174 | 368 | 0.007388 | 23.01 | 0.001 | 7.386
2¦47 | 1182 | 376 | 0.007423 | 23.01 | 0.0009998 | 7.425
2¦48 | 1190 | 384 | 0.007379 | 23.02 | 0.001 | 7.377
2¦49 | 1198 | 392 | 0.007407 | 23.05 | 0.0009998 | 7.408
2¦50 | 1206 | 400 | 0.007254 | 23.08 | 0.001 | 7.252
2¦51 | 1214 | 408 | 0.007212 | 23.04 | 0.0009999 | 7.213
2¦52 | 1222 | 416 | 0.007267 | 23.04 | 0.001 | 7.266
2¦53 | 1230 | 424 | 0.00735 | 23.07 | 0.0009995 | 7.354
2¦54 | 1238 | 432 | 0.007651 | 23.05 | 0.001 | 7.65
2¦55 | 1246 | 440 | 0.007596 | 23.04 | 0.001 | 7.594
2¦56 | 1254 | 448 | 0.007502 | 23.04 | 0.001 | 7.5
2¦57 | 1262 | 456 | 0.007553 | 23.03 | 0.0009998 | 7.554
2¦58 | 1270 | 464 | 0.007637 | 23.04 | 0.001 | 7.636
2¦59 | 1278 | 472 | 0.007588 | 23.06 | 0.001 | 7.585
2¦60 | 1286 | 480 | 0.007528 | 23.05 | 0.001 | 7.528
2¦61 | 1294 | 488 | 0.007499 | 23.07 | 0.001 | 7.497
2¦62 | 1302 | 496 | 0.007486 | 23.04 | 0.0009999 | 7.487
2¦63 | 1310 | 504 | 0.007586 | 23.05 | 0.001 | 7.586
2¦64 | 1318 | 512 | 0.007606 | 23.05 | 0.0009997 | 7.609
2¦65 | 1326 | 520 | 0.007675 | 23.05 | 0.0009999 | 7.676
2¦66 | 1334 | 528 | 0.007617 | 23.07 | 0.0009997 | 7.619
2¦67 | 1342 | 536 | 0.007714 | 23.06 | 0.0009998 | 7.716
2¦68 | 1350 | 544 | 0.007663 | 23.06 | 0.001 | 7.663
2¦69 | 1358 | 552 | 0.007655 | 23.06 | 0.001 | 7.651
2¦70 | 1366 | 560 | 0.007297 | 23.06 | 0.001001 | 7.293
2¦71 | 1374 | 568 | 0.007301 | 23.07 | 0.0009996 | 7.304
2¦72 | 1382 | 576 | 0.007386 | 23.06 | 0.001001 | 7.382
2¦73 | 1390 | 584 | 0.00723 | 23.07 | 0.0009999 | 7.231
2¦74 | 1398 | 592 | 0.007398 | 23.09 | 0.001 | 7.397
2¦75 | 1406 | 600 | 0.007294 | 23.07 | 0.001001 | 7.288
2¦76 | 1414 | 608 | 0.007416 | 23.06 | 0.001 | 7.415
2¦77 | 1422 | 616 | 0.00727 | 23.08 | 0.001 | 7.267
2¦78 | 1430 | 624 | 0.007273 | 23.08 | 0.0009996 | 7.276
2¦79 | 1438 | 632 | 0.007283 | 23.08 | 0.001 | 7.282
2¦80 | 1446 | 640 | 0.00741 | 23.08 | 0.0009993 | 7.415
2¦81 | 1454 | 648 | 0.007424 | 23.08 | 0.001001 | 7.419
2¦82 | 1462 | 656 | 0.007274 | 23.08 | 0.001 | 7.274
2¦83 | 1470 | 664 | 0.007329 | 23.09 | 0.001 | 7.328
2¦84 | 1478 | 672 | 0.007107 | 23.08 | 0.001 | 7.105
2¦85 | 1486 | 680 | 0.007303 | 23.08 | 0.0009995 | 7.306
2¦86 | 1494 | 688 | 0.007357 | 23.1 | 0.001 | 7.356
2¦87 | 1502 | 696 | 0.007304 | 23.08 | 0.0009996 | 7.307
2¦88 | 1510 | 704 | 0.007584 | 23.08 | 0.0009999 | 7.585
2¦89 | 1518 | 712 | 0.007581 | 23.08 | 0.001 | 7.58
2¦90 | 1526 | 720 | 0.007448 | 23.08 | 0.001 | 7.447
2¦91 | 1534 | 728 | 0.007341 | 23.08 | 0.0009999 | 7.342
2¦92 | 1542 | 736 | 0.007472 | 23.07 | 0.001 | 7.471
2¦93 | 1550 | 744 | 0.007338 | 23.06 | 0.001 | 7.336
2¦94 | 1558 | 752 | 0.007309 | 23.05 | 0.001 | 7.307
2¦95 | 1566 | 760 | 0.007254 | 23.05 | 0.001 | 7.253
2¦96 | 1574 | 768 | 0.007243 | 23.04 | 0.0009997 | 7.245
2¦97 | 1582 | 776 | 0.007231 | 23.04 | 0.001 | 7.23
2¦98 | 1590 | 784 | 0.007218 | 23.04 | 0.0009997 | 7.22
2¦99 | 1598 | 792 | 0.007347 | 23.03 | 0.001 | 7.345
2¦100 | 1606 | 800 | 0.007257 | 23.02 | 0.001 | 7.257
3¦1 | 1669 | 63 | 0.007262 | 22.98 | 0.0009996 | 7.265
3¦2 | 1732 | 126.2 | 0.007758 | 22.98 | 0.001407 | 5.513
3¦3 | 1795 | 189.3 | 0.008559 | 22.98 | 0.00198 | 4.323
3¦4 | 1858 | 252.4 | 0.009138 | 22.98 | 0.002786 | 3.28
3¦5 | 1921 | 315.6 | 0.01054 | 23.01 | 0.003921 | 2.689
3¦6 | 1985 | 378.8 | 0.01234 | 23.03 | 0.005515 | 2.237
3¦7 | 2048 | 442 | 0.01486 | 23.06 | 0.007761 | 1.915
3¦8 | 2111 | 505.2 | 0.01888 | 23.13 | 0.01092 | 1.73
3¦9 | 2174 | 568.4 | 0.02339 | 23.39 | 0.01536 | 1.523
3¦10 | 2237 | 631.5 | 0.03096 | 23.91 | 0.02162 | 1.432
3¦11 | 2300 | 694.7 | 0.03985 | 23.29 | 0.03042 | 1.31
3¦12 | 2364 | 757.8 | 0.05742 | 21.76 | 0.0428 | 1.342
3¦13 | 2427 | 820.9 | 0.07805 | 22.26 | 0.06022 | 1.296
3¦14 | 2490 | 884.1 | 0.1047 | 22.81 | 0.08473 | 1.236
3¦15 | 2553 | 947.2 | 0.1429 | 23.06 | 0.1192 | 1.198
3¦16 | 2616 | 1010 | 0.1966 | 23.07 | 0.1678 | 1.172
3¦17 | 2679 | 1073 | 0.2716 | 23.07 | 0.236 | 1.151
3¦18 | 2742 | 1137 | 0.3744 | 23.07 | 0.3321 | 1.127
3¦19 | 2806 | 1200 | 0.5173 | 23.08 | 0.4673 | 1.107
3¦20 | 2869 | 1263 | 0.7119 | 23.05 | 0.6575 | 1.083
3¦21 | 2932 | 1326 | 0.9656 | 22.98 | 0.9252 | 1.044
3¦22 | 2995 | 1389 | 1.307 | 22.97 | 1.302 | 1.004
3¦23 | 3058 | 1453 | 1.748 | 22.95 | 1.832 | 0.9544
3¦24 | 3121 | 1516 | 2.321 | 22.97 | 2.577 | 0.9005
3¦25 | 3185 | 1579 | 3.047 | 22.98 | 3.626 | 0.8403
3¦26 | 3248 | 1642 | 3.969 | 23 | 5.103 | 0.7779
3¦27 | 3311 | 1705 | 5.12 | 23.01 | 7.18 | 0.7131
3¦28 | 3374 | 1768 | 6.538 | 23.04 | 10.1 | 0.6472
3¦29 | 3437 | 1831 | 8.268 | 23.05 | 14.21 | 0.5817
3¦30 | 3500 | 1895 | 10.35 | 23.08 | 20 | 0.5174
4¦1 | 3564 | 63.01 | 10.35 | 23.14 | 20 | 0.5176
4¦2 | 3627 | 126.2 | 8.242 | 23.44 | 14.21 | 0.5798
4¦3 | 3690 | 189.3 | 6.418 | 24.19 | 10.1 | 0.6354
4¦4 | 3753 | 252.5 | 5.105 | 23.25 | 7.179 | 0.711
4¦5 | 3816 | 315.7 | 4.261 | 21.54 | 5.103 | 0.835
4¦6 | 3880 | 378.8 | 3.265 | 22.24 | 3.626 | 0.9004
4¦7 | 3943 | 442 | 2.449 | 22.81 | 2.577 | 0.9501
4¦8 | 4006 | 505.1 | 1.845 | 23.06 | 1.832 | 1.007
4¦9 | 4069 | 568.2 | 1.389 | 23.08 | 1.302 | 1.067
4¦10 | 4132 | 631.4 | 1.046 | 23.07 | 0.9252 | 1.131
4¦11 | 4195 | 694.5 | 0.7807 | 23.1 | 0.6575 | 1.187
4¦12 | 4258 | 757.7 | 0.5799 | 23.06 | 0.4673 | 1.241
4¦13 | 4322 | 820.8 | 0.4293 | 22.99 | 0.3321 | 1.293
4¦14 | 4385 | 884 | 0.3157 | 22.95 | 0.236 | 1.338
4¦15 | 4448 | 947.2 | 0.2312 | 22.95 | 0.1678 | 1.378
4¦16 | 4511 | 1010 | 0.1696 | 22.97 | 0.1192 | 1.423
4¦17 | 4574 | 1073 | 0.1239 | 22.98 | 0.08473 | 1.462
4¦18 | 4637 | 1137 | 0.09119 | 23 | 0.06022 | 1.514
4¦19 | 4701 | 1200 | 0.06734 | 23.01 | 0.0428 | 1.574
4¦20 | 4764 | 1263 | 0.05006 | 23.05 | 0.03042 | 1.646
4¦21 | 4827 | 1326 | 0.03747 | 23.06 | 0.02162 | 1.734
4¦22 | 4890 | 1389 | 0.0285 | 23.1 | 0.01536 | 1.855
4¦23 | 4953 | 1452 | 0.02196 | 23.17 | 0.01092 | 2.012
4¦24 | 5016 | 1516 | 0.01723 | 23.47 | 0.007761 | 2.22
4¦25 | 5079 | 1579 | 0.01352 | 24.13 | 0.005515 | 2.452
4¦26 | 5142 | 1642 | 0.01122 | 23.1 | 0.00392 | 2.863
4¦27 | 5206 | 1705 | 0.009971 | 21.61 | 0.002786 | 3.579
4¦28 | 5269 | 1768 | 0.008624 | 22.29 | 0.00198 | 4.356
4¦29 | 5332 | 1831 | 0.007558 | 22.83 | 0.001407 | 5.37
4¦30 | 5395 | 1894 | 0.006872 | 23.06 | 0.0009995 | 6.876
5¦1 | 5458 | 63 | 0.006845 | 23.09 | 0.001 | 6.843
5¦2 | 5521 | 126.1 | 0.007579 | 23.1 | 0.001407 | 5.385
5¦3 | 5585 | 189.2 | 0.008717 | 23.1 | 0.001979 | 4.404
5¦4 | 5648 | 252.4 | 0.01011 | 23.04 | 0.002785 | 3.629
5¦5 | 5711 | 315.6 | 0.01215 | 22.98 | 0.003919 | 3.101
5¦6 | 5774 | 378.8 | 0.01529 | 22.95 | 0.005515 | 2.772
5¦7 | 5837 | 442 | 0.01962 | 22.94 | 0.00776 | 2.529
5¦8 | 5900 | 505.1 | 0.02568 | 22.97 | 0.01092 | 2.352
5¦9 | 5964 | 568.1 | 0.03399 | 22.98 | 0.01536 | 2.213
5¦10 | 6027 | 631.2 | 0.04576 | 23.01 | 0.02162 | 2.117
5¦11 | 6090 | 694.4 | 0.06221 | 23.04 | 0.03042 | 2.045
5¦12 | 6153 | 757.5 | 0.08521 | 23.07 | 0.0428 | 1.991
5¦13 | 6216 | 820.7 | 0.1176 | 23.1 | 0.06022 | 1.953
5¦14 | 6279 | 883.9 | 0.1617 | 23.13 | 0.08473 | 1.909
5¦15 | 6342 | 947.1 | 0.2221 | 23.38 | 0.1192 | 1.863
5¦16 | 6406 | 1010 | 0.2987 | 24.02 | 0.1678 | 1.781
5¦17 | 6469 | 1073 | 0.4104 | 23.55 | 0.236 | 1.739
5¦18 | 6532 | 1137 | 0.6014 | 21.64 | 0.3321 | 1.811
5¦19 | 6595 | 1200 | 0.8113 | 22.15 | 0.4673 | 1.736
5¦20 | 6658 | 1263 | 1.059 | 22.75 | 0.6575 | 1.61
5¦21 | 6721 | 1326 | 1.396 | 23.04 | 0.9252 | 1.509
5¦22 | 6784 | 1389 | 1.845 | 23.08 | 1.302 | 1.417
5¦23 | 6848 | 1452 | 2.429 | 23.09 | 1.832 | 1.326
5¦24 | 6911 | 1515 | 3.163 | 23.1 | 2.577 | 1.227
5¦25 | 6974 | 1578 | 4.099 | 23.04 | 3.626 | 1.13
5¦26 | 7037 | 1642 | 5.254 | 22.99 | 5.103 | 1.03
5¦27 | 7100 | 1705 | 6.663 | 22.95 | 7.18 | 0.9281
5¦28 | 7163 | 1768 | 8.37 | 22.94 | 10.1 | 0.8285
5¦29 | 7227 | 1831 | 10.33 | 22.96 | 14.21 | 0.7268
5¦30 | 7290 | 1894 | 12.36 | 23 | 20 | 0.6182

## 8.4._1,25%_K
| t in s | t_seg in s | τ in Pa | T in °C | ɣ̇ in 1/s | η in Pas
1¦1 | 130.7 | 8 | 17.23 | 22.94 | 20 | 0.8614
1¦2 | 138.7 | 16 | 17.22 | 23.01 | 20 | 0.8613
1¦3 | 146.7 | 24 | 17.22 | 23.02 | 20 | 0.8612
1¦4 | 154.7 | 32 | 17.21 | 23.03 | 20 | 0.8606
1¦5 | 162.7 | 40 | 17.17 | 23.06 | 20 | 0.8583
1¦6 | 170.7 | 48 | 17.1 | 23.08 | 20 | 0.8552
1¦7 | 178.7 | 56 | 17.06 | 23.08 | 20 | 0.8532
1¦8 | 186.7 | 64 | 17.02 | 23.09 | 20 | 0.8509
1¦9 | 194.7 | 72 | 16.98 | 23.08 | 20 | 0.8489
1¦10 | 202.7 | 80 | 16.98 | 23.07 | 20 | 0.8488
1¦11 | 210.7 | 88 | 16.95 | 23.07 | 20 | 0.8477
1¦12 | 218.7 | 96 | 16.93 | 23.07 | 20 | 0.8467
1¦13 | 226.7 | 104 | 16.93 | 23.07 | 20 | 0.8466
1¦14 | 234.7 | 112 | 16.93 | 23.08 | 20 | 0.8464
1¦15 | 242.7 | 120 | 16.93 | 23.08 | 20 | 0.8463
1¦16 | 250.7 | 128 | 16.93 | 23.07 | 20 | 0.8464
1¦17 | 258.7 | 136 | 16.94 | 23.08 | 20 | 0.8468
1¦18 | 266.7 | 144 | 16.93 | 23.08 | 20 | 0.8464
1¦19 | 274.7 | 152 | 16.94 | 23.08 | 20 | 0.847
1¦20 | 282.7 | 160 | 16.94 | 23.08 | 20 | 0.8471
1¦21 | 290.7 | 168 | 16.94 | 23.09 | 20 | 0.8469
1¦22 | 298.7 | 176 | 16.95 | 23.09 | 20 | 0.8474
1¦23 | 306.7 | 184 | 16.95 | 23.09 | 20 | 0.8478
1¦24 | 314.7 | 192 | 16.96 | 23.1 | 20 | 0.848
1¦25 | 322.7 | 200 | 16.98 | 23.1 | 20 | 0.8489
1¦26 | 330.7 | 208 | 16.99 | 23.09 | 20 | 0.8494
1¦27 | 338.7 | 216 | 16.98 | 23.11 | 20 | 0.8487
1¦28 | 346.7 | 224 | 17.02 | 23.1 | 20 | 0.8512
1¦29 | 354.7 | 232 | 17.03 | 23.11 | 20 | 0.8515
1¦30 | 362.7 | 240 | 17.03 | 23.1 | 20 | 0.8516
1¦31 | 370.7 | 248 | 17.05 | 23.1 | 20 | 0.8523
1¦32 | 378.7 | 256 | 17.05 | 23.1 | 20 | 0.8526
1¦33 | 386.7 | 264 | 17.06 | 23.09 | 20 | 0.8531
1¦34 | 394.7 | 272 | 17.08 | 23.08 | 20 | 0.854
1¦35 | 402.7 | 280 | 17.1 | 23.07 | 20 | 0.8549
1¦36 | 410.7 | 288 | 17.1 | 23.06 | 20 | 0.8551
1¦37 | 418.7 | 296 | 17.13 | 23.06 | 20 | 0.8564
1¦38 | 426.7 | 304 | 17.13 | 23.05 | 20 | 0.8567
1¦39 | 434.7 | 312 | 17.14 | 23.04 | 20 | 0.8571
1¦40 | 442.7 | 320 | 17.17 | 23.03 | 20 | 0.8584
1¦41 | 450.7 | 328 | 17.19 | 23.01 | 20 | 0.8593
1¦42 | 458.7 | 336 | 17.2 | 23.01 | 20 | 0.8601
1¦43 | 466.7 | 344 | 17.24 | 23 | 20 | 0.8619
1¦44 | 474.7 | 352 | 17.25 | 22.99 | 20 | 0.8624
1¦45 | 482.7 | 360 | 17.26 | 22.99 | 20 | 0.863
1¦46 | 490.7 | 368 | 17.27 | 22.98 | 20 | 0.8634
1¦47 | 498.7 | 376 | 17.3 | 22.98 | 20 | 0.8652
1¦48 | 506.7 | 384 | 17.31 | 22.97 | 20 | 0.8654
1¦49 | 514.7 | 392 | 17.33 | 22.96 | 20 | 0.8664
1¦50 | 522.7 | 400 | 17.33 | 22.97 | 20 | 0.8665
1¦51 | 530.7 | 408 | 17.34 | 22.96 | 20 | 0.8671
1¦52 | 538.7 | 416 | 17.37 | 22.95 | 20 | 0.8684
1¦53 | 546.7 | 424 | 17.38 | 22.95 | 20 | 0.8691
1¦54 | 554.7 | 432 | 17.39 | 22.95 | 20 | 0.8695
1¦55 | 562.7 | 440 | 17.42 | 22.94 | 20 | 0.8711
1¦56 | 570.7 | 448 | 17.44 | 22.94 | 20 | 0.872
1¦57 | 578.7 | 456 | 17.44 | 22.93 | 20 | 0.8719
1¦58 | 586.7 | 464 | 17.46 | 22.92 | 20 | 0.8732
1¦59 | 594.7 | 472 | 17.48 | 22.94 | 20 | 0.8738
1¦60 | 602.7 | 480 | 17.49 | 22.94 | 20 | 0.8745
1¦61 | 610.7 | 488 | 17.52 | 22.94 | 20 | 0.8759
1¦62 | 618.7 | 496 | 17.52 | 22.94 | 20 | 0.8762
1¦63 | 626.7 | 504 | 17.53 | 22.94 | 20 | 0.8765
1¦64 | 634.7 | 512 | 17.56 | 22.94 | 20 | 0.8779
1¦65 | 642.7 | 520 | 17.57 | 22.95 | 20 | 0.8786
1¦66 | 650.7 | 528 | 17.57 | 22.95 | 20 | 0.8784
1¦67 | 658.7 | 536 | 17.58 | 22.96 | 20 | 0.879
1¦68 | 666.7 | 544 | 17.59 | 22.95 | 20 | 0.8795
1¦69 | 674.7 | 552 | 17.59 | 22.97 | 20 | 0.8797
1¦70 | 682.7 | 560 | 17.62 | 22.95 | 20 | 0.8809
1¦71 | 690.7 | 568 | 17.63 | 22.97 | 20 | 0.8814
1¦72 | 698.7 | 576 | 17.63 | 22.96 | 20 | 0.8817
1¦73 | 706.7 | 584 | 17.66 | 22.97 | 20 | 0.8832
1¦74 | 714.7 | 592 | 17.67 | 22.97 | 20 | 0.8836
1¦75 | 722.7 | 600 | 17.68 | 22.97 | 20 | 0.8839
1¦76 | 730.7 | 608 | 17.71 | 23 | 20 | 0.8857
1¦77 | 738.7 | 616 | 17.71 | 22.98 | 20 | 0.8855
1¦78 | 746.7 | 624 | 17.71 | 22.99 | 20 | 0.8857
1¦79 | 754.7 | 632 | 17.73 | 22.99 | 20 | 0.8867
1¦80 | 762.7 | 640 | 17.75 | 23 | 20 | 0.8875
1¦81 | 770.7 | 648 | 17.91 | 22.99 | 20 | 0.8958
1¦82 | 778.7 | 656 | 17.77 | 23.01 | 20 | 0.8887
1¦83 | 786.7 | 664 | 17.78 | 23.01 | 20 | 0.8888
1¦84 | 794.7 | 672 | 17.78 | 23.01 | 20 | 0.8888
1¦85 | 802.7 | 680 | 17.79 | 23.02 | 20 | 0.8897
1¦86 | 810.7 | 688 | 17.8 | 23 | 20 | 0.8899
1¦87 | 818.7 | 696 | 17.8 | 23.01 | 20 | 0.8898
1¦88 | 826.7 | 704 | 17.84 | 23.03 | 20 | 0.8918
1¦89 | 834.7 | 712 | 17.85 | 23.03 | 20 | 0.8924
1¦90 | 842.7 | 720 | 17.85 | 23.03 | 20 | 0.8926
1¦91 | 850.7 | 728 | 17.89 | 23.04 | 20 | 0.8944
1¦92 | 858.7 | 736 | 17.9 | 23.04 | 20 | 0.8949
1¦93 | 866.7 | 744 | 17.9 | 23.05 | 20 | 0.8952
1¦94 | 874.7 | 752 | 17.92 | 23.05 | 20 | 0.8959
1¦95 | 882.7 | 760 | 17.92 | 23.05 | 20 | 0.896
1¦96 | 890.7 | 768 | 17.93 | 23.05 | 20 | 0.8965
1¦97 | 898.7 | 776 | 17.95 | 23.06 | 20 | 0.8974
1¦98 | 906.7 | 784 | 17.96 | 23.06 | 20 | 0.8978
1¦99 | 914.7 | 792 | 17.97 | 23.05 | 20 | 0.8983
1¦100 | 922.7 | 800 | 17.99 | 23.07 | 20 | 0.8994
2¦1 | 931 | 8 | 0.03947 | 23.08 | 0.001202 | 32.83
2¦2 | 939 | 16 | 0.01651 | 23.07 | 0.001006 | 16.41
2¦3 | 947 | 24 | 0.01428 | 23.1 | 0.001001 | 14.26
2¦4 | 955 | 32 | 0.01353 | 23.08 | 0.001001 | 13.52
2¦5 | 963 | 40 | 0.01307 | 23.08 | 0.0009997 | 13.07
2¦6 | 971 | 48 | 0.01289 | 23.08 | 0.001 | 12.88
2¦7 | 979 | 56 | 0.01254 | 23.09 | 0.001 | 12.54
2¦8 | 987 | 64 | 0.01258 | 23.07 | 0.001 | 12.57
2¦9 | 995 | 72 | 0.0125 | 23.08 | 0.001001 | 12.49
2¦10 | 1003 | 80 | 0.01262 | 23.07 | 0.001 | 12.62
2¦11 | 1011 | 88 | 0.01246 | 23.08 | 0.001 | 12.45
2¦12 | 1019 | 96 | 0.01239 | 23.08 | 0.0009996 | 12.4
2¦13 | 1027 | 104 | 0.01241 | 23.08 | 0.0009997 | 12.42
2¦14 | 1035 | 112 | 0.01233 | 23.08 | 0.0009996 | 12.33
2¦15 | 1043 | 120 | 0.01244 | 23.09 | 0.0009997 | 12.45
2¦16 | 1051 | 128 | 0.01236 | 23.09 | 0.001001 | 12.35
2¦17 | 1059 | 136 | 0.01238 | 23.08 | 0.001 | 12.38
2¦18 | 1067 | 144 | 0.01242 | 23.09 | 0.001 | 12.42
2¦19 | 1075 | 152 | 0.01253 | 23.09 | 0.001 | 12.52
2¦20 | 1083 | 160 | 0.0125 | 23.11 | 0.001 | 12.5
2¦21 | 1091 | 168 | 0.01259 | 23.12 | 0.0009993 | 12.6
2¦22 | 1099 | 176 | 0.01271 | 23.12 | 0.0009999 | 12.71
2¦23 | 1107 | 184 | 0.01256 | 23.14 | 0.0009998 | 12.57
2¦24 | 1115 | 192 | 0.01256 | 23.15 | 0.0009999 | 12.56
2¦25 | 1123 | 200 | 0.01241 | 23.17 | 0.001 | 12.41
2¦26 | 1131 | 208 | 0.01257 | 23.19 | 0.001 | 12.57
2¦27 | 1139 | 216 | 0.01256 | 23.22 | 0.001 | 12.56
2¦28 | 1147 | 224 | 0.01269 | 23.25 | 0.001 | 12.69
2¦29 | 1155 | 232 | 0.01266 | 23.28 | 0.001 | 12.65
2¦30 | 1163 | 240 | 0.01258 | 23.32 | 0.0009997 | 12.58
2¦31 | 1171 | 248 | 0.01259 | 23.37 | 0.0009998 | 12.6
2¦32 | 1179 | 256 | 0.01255 | 23.42 | 0.0009994 | 12.56
2¦33 | 1187 | 264 | 0.01256 | 23.46 | 0.001 | 12.56
2¦34 | 1195 | 272 | 0.01236 | 23.51 | 0.001 | 12.36
2¦35 | 1203 | 280 | 0.01252 | 23.56 | 0.001 | 12.51
2¦36 | 1211 | 288 | 0.01251 | 23.61 | 0.001 | 12.51
2¦37 | 1219 | 296 | 0.01266 | 23.67 | 0.001 | 12.66
2¦38 | 1227 | 304 | 0.01242 | 23.69 | 0.001 | 12.42
2¦39 | 1235 | 312 | 0.01238 | 23.72 | 0.0009996 | 12.38
2¦40 | 1243 | 320 | 0.0124 | 23.72 | 0.0009999 | 12.4
2¦41 | 1251 | 328 | 0.01225 | 23.71 | 0.0009995 | 12.26
2¦42 | 1259 | 336 | 0.01243 | 23.68 | 0.0009999 | 12.43
2¦43 | 1267 | 344 | 0.0123 | 23.65 | 0.001 | 12.3
2¦44 | 1275 | 352 | 0.01246 | 23.56 | 0.001 | 12.45
2¦45 | 1283 | 360 | 0.01243 | 23.46 | 0.001 | 12.42
2¦46 | 1291 | 368 | 0.01261 | 23.34 | 0.001 | 12.61
2¦47 | 1299 | 376 | 0.01247 | 23.19 | 0.001 | 12.47
2¦48 | 1307 | 384 | 0.01245 | 23.03 | 0.0009993 | 12.46
2¦49 | 1315 | 392 | 0.01259 | 22.85 | 0.0009997 | 12.6
2¦50 | 1323 | 400 | 0.01251 | 22.66 | 0.0009993 | 12.51
2¦51 | 1331 | 408 | 0.01262 | 22.48 | 0.0009998 | 12.63
2¦52 | 1339 | 416 | 0.01247 | 22.31 | 0.001 | 12.47
2¦53 | 1347 | 424 | 0.01269 | 22.16 | 0.001 | 12.68
2¦54 | 1355 | 432 | 0.01274 | 22.04 | 0.001001 | 12.73
2¦55 | 1363 | 440 | 0.01301 | 21.98 | 0.001 | 13.01
2¦56 | 1371 | 448 | 0.01291 | 21.95 | 0.001 | 12.9
2¦57 | 1379 | 456 | 0.01288 | 21.94 | 0.0009995 | 12.89
2¦58 | 1387 | 464 | 0.01299 | 21.96 | 0.0009998 | 12.99
2¦59 | 1395 | 472 | 0.01289 | 21.93 | 0.0009993 | 12.9
2¦60 | 1403 | 480 | 0.01306 | 22.02 | 0.0009998 | 13.06
2¦61 | 1411 | 488 | 0.01286 | 22.14 | 0.001 | 12.86
2¦62 | 1419 | 496 | 0.01305 | 22.24 | 0.001 | 13.04
2¦63 | 1427 | 504 | 0.01295 | 22.32 | 0.001001 | 12.94
2¦64 | 1435 | 512 | 0.0131 | 22.4 | 0.001 | 13.1
2¦65 | 1443 | 520 | 0.01301 | 22.49 | 0.001 | 13.01
2¦66 | 1451 | 528 | 0.01295 | 22.57 | 0.0009997 | 12.96
2¦67 | 1459 | 536 | 0.01298 | 22.62 | 0.0009998 | 12.99
2¦68 | 1467 | 544 | 0.01282 | 22.69 | 0.0009996 | 12.83
2¦69 | 1475 | 552 | 0.01293 | 22.75 | 0.0009998 | 12.94
2¦70 | 1483 | 560 | 0.01274 | 22.79 | 0.001 | 12.74
2¦71 | 1491 | 568 | 0.0129 | 22.84 | 0.001 | 12.89
2¦72 | 1499 | 576 | 0.01286 | 22.88 | 0.001001 | 12.86
2¦73 | 1507 | 584 | 0.01302 | 22.9 | 0.001 | 13.02
2¦74 | 1515 | 592 | 0.013 | 22.93 | 0.001 | 12.99
2¦75 | 1523 | 600 | 0.01294 | 22.95 | 0.0009995 | 12.95
2¦76 | 1531 | 608 | 0.01297 | 23 | 0.0009997 | 12.97
2¦77 | 1539 | 616 | 0.01284 | 23.04 | 0.0009996 | 12.85
2¦78 | 1547 | 624 | 0.01302 | 23.05 | 0.0009998 | 13.02
2¦79 | 1555 | 632 | 0.01282 | 23.07 | 0.001 | 12.82
2¦80 | 1563 | 640 | 0.01301 | 23.09 | 0.001 | 13.01
2¦81 | 1571 | 648 | 0.01292 | 23.08 | 0.001001 | 12.91
2¦82 | 1579 | 656 | 0.01309 | 23.08 | 0.001 | 13.09
2¦83 | 1587 | 664 | 0.01301 | 23.07 | 0.001 | 13
2¦84 | 1595 | 672 | 0.01301 | 23.08 | 0.0009996 | 13.02
2¦85 | 1603 | 680 | 0.01308 | 23.08 | 0.0009999 | 13.08
2¦86 | 1611 | 688 | 0.01299 | 23.09 | 0.0009993 | 13
2¦87 | 1619 | 696 | 0.01315 | 23.08 | 0.0009999 | 13.15
2¦88 | 1627 | 704 | 0.0129 | 23.09 | 0.001 | 12.9
2¦89 | 1635 | 712 | 0.01313 | 23.08 | 0.001 | 13.13
2¦90 | 1643 | 720 | 0.01308 | 23.1 | 0.001001 | 13.07
2¦91 | 1651 | 728 | 0.01326 | 23.09 | 0.0009999 | 13.26
2¦92 | 1659 | 736 | 0.01315 | 23.1 | 0.001 | 13.14
2¦93 | 1667 | 744 | 0.01314 | 23.1 | 0.0009994 | 13.15
2¦94 | 1675 | 752 | 0.01328 | 23.11 | 0.0009996 | 13.28
2¦95 | 1683 | 760 | 0.01312 | 23.1 | 0.0009994 | 13.13
2¦96 | 1691 | 768 | 0.0133 | 23.1 | 0.0009999 | 13.3
2¦97 | 1699 | 776 | 0.01315 | 23.11 | 0.001 | 13.15
2¦98 | 1707 | 784 | 0.01334 | 23.12 | 0.001001 | 13.33
2¦99 | 1715 | 792 | 0.01323 | 23.12 | 0.001001 | 13.22
2¦100 | 1723 | 800 | 0.01339 | 23.12 | 0.0009999 | 13.39
3¦1 | 1786 | 63 | 0.0133 | 23.08 | 0.0009985 | 13.32
3¦2 | 1849 | 126.2 | 0.0153 | 22.98 | 0.001408 | 10.86
3¦3 | 1913 | 189.4 | 0.01828 | 22.95 | 0.00198 | 9.232
3¦4 | 1976 | 252.5 | 0.0222 | 22.96 | 0.002785 | 7.969
3¦5 | 2039 | 315.6 | 0.02773 | 22.97 | 0.003919 | 7.075
3¦6 | 2102 | 378.7 | 0.0355 | 22.98 | 0.005515 | 6.437
3¦7 | 2165 | 441.8 | 0.04631 | 23.02 | 0.007758 | 5.969
3¦8 | 2228 | 505 | 0.06081 | 23.05 | 0.01092 | 5.568
3¦9 | 2291 | 568.2 | 0.08074 | 23.08 | 0.01536 | 5.255
3¦10 | 2355 | 631.4 | 0.1086 | 23.1 | 0.02161 | 5.024
3¦11 | 2418 | 694.6 | 0.1469 | 23.16 | 0.03042 | 4.831
3¦12 | 2481 | 757.7 | 0.1989 | 23.38 | 0.0428 | 4.648
3¦13 | 2544 | 821 | 0.2692 | 23.6 | 0.06022 | 4.47
3¦14 | 2607 | 884.2 | 0.374 | 23.08 | 0.08473 | 4.414
3¦15 | 2670 | 947.2 | 0.5365 | 22.1 | 0.1192 | 4.5
3¦16 | 2734 | 1010 | 0.7339 | 22.34 | 0.1678 | 4.375
3¦17 | 2797 | 1074 | 0.9673 | 22.84 | 0.236 | 4.098
3¦18 | 2860 | 1137 | 1.281 | 23.07 | 0.3321 | 3.856
3¦19 | 2923 | 1200 | 1.703 | 23.07 | 0.4673 | 3.645
3¦20 | 2986 | 1263 | 2.254 | 23.11 | 0.6575 | 3.428
3¦21 | 3049 | 1326 | 2.949 | 23.12 | 0.9252 | 3.187
3¦22 | 3112 | 1389 | 3.835 | 23.07 | 1.302 | 2.946
3¦23 | 3175 | 1452 | 4.955 | 23.02 | 1.832 | 2.705
3¦24 | 3239 | 1515 | 6.331 | 22.98 | 2.577 | 2.456
3¦25 | 3302 | 1578 | 7.995 | 22.98 | 3.626 | 2.205
3¦26 | 3365 | 1642 | 9.997 | 23.01 | 5.103 | 1.959
3¦27 | 3428 | 1705 | 12.38 | 23.05 | 7.179 | 1.724
3¦28 | 3491 | 1768 | 15.17 | 23.13 | 10.1 | 1.502
3¦29 | 3554 | 1831 | 18.38 | 23.34 | 14.21 | 1.293
3¦30 | 3617 | 1894 | 21.95 | 23.62 | 20 | 1.097
4¦1 | 3681 | 63 | 22.05 | 23.2 | 20 | 1.102
4¦2 | 3744 | 126.2 | 18.72 | 22.16 | 14.21 | 1.317
4¦3 | 3807 | 189.4 | 15.49 | 22.25 | 10.1 | 1.533
4¦4 | 3870 | 252.5 | 12.47 | 22.79 | 7.18 | 1.737
4¦5 | 3933 | 315.6 | 10.04 | 23.04 | 5.103 | 1.968
4¦6 | 3997 | 378.8 | 8.057 | 23.08 | 3.626 | 2.222
4¦7 | 4060 | 442 | 6.417 | 23.1 | 2.577 | 2.49
4¦8 | 4123 | 505.2 | 5.078 | 23.14 | 1.832 | 2.772
4¦9 | 4186 | 568.3 | 3.976 | 23.1 | 1.302 | 3.055
4¦10 | 4249 | 631.4 | 3.097 | 23.05 | 0.9252 | 3.348
4¦11 | 4312 | 694.6 | 2.395 | 23.04 | 0.6575 | 3.643
4¦12 | 4375 | 757.7 | 1.83 | 23.08 | 0.4673 | 3.916
4¦13 | 4439 | 820.9 | 1.386 | 23.16 | 0.3321 | 4.173
4¦14 | 4502 | 884.1 | 1.041 | 23.32 | 0.236 | 4.409
4¦15 | 4565 | 947.3 | 0.7809 | 23.26 | 0.1678 | 4.655
4¦16 | 4628 | 1010 | 0.5935 | 22.76 | 0.1192 | 4.978
4¦17 | 4691 | 1074 | 0.4513 | 22.41 | 0.08473 | 5.327
4¦18 | 4754 | 1137 | 0.3332 | 22.55 | 0.06022 | 5.534
4¦19 | 4817 | 1200 | 0.2412 | 22.96 | 0.0428 | 5.637
4¦20 | 4881 | 1263 | 0.1766 | 23.05 | 0.03042 | 5.805
4¦21 | 4944 | 1326 | 0.1298 | 23.09 | 0.02162 | 6.005
4¦22 | 5007 | 1389 | 0.0956 | 23.13 | 0.01536 | 6.222
4¦23 | 5070 | 1452 | 0.07074 | 23.13 | 0.01092 | 6.481
4¦24 | 5133 | 1516 | 0.05287 | 23.12 | 0.007763 | 6.811
4¦25 | 5196 | 1579 | 0.03982 | 23.12 | 0.005514 | 7.221
4¦26 | 5259 | 1642 | 0.03015 | 23.22 | 0.00392 | 7.691
4¦27 | 5323 | 1705 | 0.02323 | 23.31 | 0.002787 | 8.333
4¦28 | 5386 | 1768 | 0.01813 | 23.11 | 0.00198 | 9.156
4¦29 | 5449 | 1831 | 0.01437 | 22.6 | 0.001408 | 10.2
4¦30 | 5512 | 1894 | 0.01186 | 22.42 | 0.001001 | 11.86
5¦1 | 5575 | 63 | 0.01175 | 22.69 | 0.001001 | 11.73
5¦2 | 5638 | 126.1 | 0.01449 | 23.01 | 0.001408 | 10.29
5¦3 | 5702 | 189.4 | 0.01875 | 23.06 | 0.001979 | 9.475
5¦4 | 5765 | 252.5 | 0.02436 | 23.09 | 0.002784 | 8.747
5¦5 | 5828 | 315.7 | 0.03241 | 23.14 | 0.003919 | 8.27
5¦6 | 5891 | 378.8 | 0.04411 | 23.15 | 0.005515 | 7.998
5¦7 | 5954 | 442 | 0.06021 | 23.14 | 0.007758 | 7.761
5¦8 | 6018 | 505.2 | 0.08263 | 23.22 | 0.01092 | 7.567
5¦9 | 6081 | 568.4 | 0.1136 | 23.33 | 0.01536 | 7.393
5¦10 | 6144 | 631.6 | 0.1571 | 23.14 | 0.02161 | 7.268
5¦11 | 6207 | 694.7 | 0.2214 | 22.57 | 0.03041 | 7.28
5¦12 | 6270 | 757.9 | 0.3081 | 22.41 | 0.0428 | 7.2
5¦13 | 6333 | 821 | 0.4163 | 22.71 | 0.06022 | 6.913
5¦14 | 6397 | 884.2 | 0.5567 | 23.01 | 0.08473 | 6.57
5¦15 | 6460 | 947.3 | 0.7482 | 23.08 | 0.1192 | 6.276
5¦16 | 6523 | 1010 | 1.003 | 23.12 | 0.1678 | 5.978
5¦17 | 6586 | 1074 | 1.333 | 23.16 | 0.236 | 5.647
5¦18 | 6649 | 1137 | 1.758 | 23.14 | 0.3321 | 5.294
5¦19 | 6712 | 1200 | 2.293 | 23.13 | 0.4673 | 4.907
5¦20 | 6776 | 1263 | 2.965 | 23.22 | 0.6575 | 4.509
5¦21 | 6839 | 1326 | 3.817 | 23.31 | 0.9252 | 4.125
5¦22 | 6902 | 1390 | 4.915 | 23.06 | 1.302 | 3.775
5¦23 | 6965 | 1453 | 6.342 | 22.54 | 1.832 | 3.463
5¦24 | 7028 | 1516 | 7.992 | 22.47 | 2.577 | 3.101
5¦25 | 7091 | 1579 | 9.85 | 22.78 | 3.626 | 2.716
5¦26 | 7154 | 1642 | 11.95 | 23.04 | 5.103 | 2.342
5¦27 | 7218 | 1705 | 14.41 | 23.09 | 7.18 | 2.008
5¦28 | 7281 | 1768 | 16.89 | 23.13 | 10.1 | 1.672
5¦29 | 7344 | 1832 | 20.4 | 23.16 | 14.21 | 1.435
5¦30 | 7407 | 1895 | 24.48 | 23.15 | 20 | 1.224